## TELARES RIPSTOP POL NEGRO 2331
PROGRAMA N°1 |  | TEMPERATURA.130°C |  | OP.TECNOTEX
Cliente | TELARES DEL SUR |  |  | Fecha | 2024-09-20
Articulo | RIP STOP |  |  | Material | POL/ALG
Ancho | 1.5 | m. |  | Orden | 2331
Kilos | 149.4 | Kg. |  | Proceso | TEÑIDO POL
Metros | 498 | m. |  | Maquina | JET 1
Color | NEGRO |  |  | Litros baño | 1000
g/m | 0.3 |  |  | RB | 6.69344
Remito | 9324
1) BIODESCRUDE, MANTENER X 20MN A 60°C LUEGO CALENTAR A 80°C X 5 MN TIRAR BAÑO
BIOTEX FUSION |  | 3 | 3000
DEZIZE HT |  | 2 | 2000
ACIDO ACETICO |  | 1 | 1000
Auxiliares |  | G/L | gr.
RESPUMIT NF |  | 0.4 | 400
BIAVIN 109 |  | 0.6 | 600
ACIDO ACETICO |  | 2 | 2000
SARABID EP |  | 2 | 2000
MUESTRA
Colorantes
Formula |  | % | gr.
RUBINA LUMACRON 2GFL CONC |  | 0.07 | 104.58
NEGRO DISPERSO TQ EXSF 300% |  | 2.5 | 3735
TELARES DEL SUR | NEGRO |  | ORDEN | 2331 | 2024-09-20
Formula |  | % | gr.
RUBINA LUMACRON 2GFL CONC |  | 0.07 | 104.58
NEGRO DISPERSO TQ EXSF 300% |  | 2.5 | 3735
CONTROL DE PESADA

## TELARES POPLIN ALG MARINO 2323
MAQUINA JIGGER 2 |  | TEMPERATURA 98°C |  | OP.TECNOTEX
Cliente | TELARES DEL SUR |  |  | Fecha | 2024-09-20
Articulo | POPLIN 2449 |  |  | Material | POL/ALG
Ancho | 1.5 | m. |  | Orden | 2323
Kilos | 270.255 | Kg. |  | Proceso | TEÑIDO ALG
Metros | 1257 | m. |  | Maquina | JIGGERS
Color | MARINO |  |  | Litros baño | 600
g/m | 0.215 |  |  | RB | 2.220125
Remito | 9203
Auxiliares |  | G/L | Gr
DISPERKAL |  | 1 | 600
TENSOL ZD |  | 1 | 600
SAL ENTREFINA |  | 45 | 27000
Colorantes
Formula |  | % | gr.
AZUL KAYARUS BRL 200% |  | 1.3 | 3513.315
NEGRO KAYARUS CH 1600 |  | 0.74 | 1999.887
TELARES DEL SUR | MARINO |  | Orden | 2323 | 2024-09-20
Formula |  | % | gr.
AZUL KAYARUS BRL 200% |  | 1.3 | 3513.315
NEGRO KAYARUS CH 1600 |  | 0.74 | 1999.887
CONTROL DE PESADA
FIJAR EN MAQUINA 10 MINUTOS A 50°C
ACIDO ACETICO |  | 1.5 | 900
ARKAFIX |  | 3 | 1800

## TELARES R S ALG V MILITAR 2316
MAQUINA JIGGER 2 |  | TEMPERATURA.98 |  | OP.TECNOTEX
Cliente | TELARES |  |  | Fecha | 2024-09-20
Articulo | RIP STOP |  |  | Material | POL/ALG
Ancho | 1.5 | m. |  | Orden | 2316
Kilos | 301.396 | Kg. |  | Proceso | TEÑIDO ALG
Metros | 998 | m. |  | Maquina | JIGGER
Color | VERDE MILITAR |  |  | Litros baño | 600
g/m | 0.302 |  |  | RB | 1.990736
REMITO | 9232
Auxiliares
DISPERKAL |  |  | 1 | 600
TENSOL ZD |  |  | 1 | 600
SAL ENTREFINA LAVADA |  |  | 30 | 18000
MUESTRA
Colorantes
Formula |  | % | gr.
NARANJA KAYARUS 2GL 200% |  | 0.51 | 1537.1196
ROJO KAYARUS 3BL 200% |  | 0.078 | 235.08888
AZUL KAYARUS BRL 200% |  | 0.658 | 1983.18568
TELARES | VERDE MILITAR |  | Orden | 2316 | 2024-09-20
Formula |  | % | gr.
NARANJA KAYARUS 2GL 200% |  | 0.51 | 1537.1196
ROJO KAYARUS 3BL 200% |  | 0.078 | 235.08888
AZUL KAYARUS BRL 200% |  | 0.658 | 1983.18568 | CONTROL DE PESADA
FIJAR EN MAQUINA 10 MINUTOS A 50°C
ACIDO ACETICO |  | 1.5 | 900
ARKAFIX |  | 2.5 | 1500

## TELARES POPLIN POL MARINO 2313
PROGRAMA N°1 |  | TEMPERATURA.130°C |  | OP.TECNOTAX
Cliente | TELARES |  |  | Fecha | 2024-09-20
Articulo | 2449 POPLIN |  |  | Material | POL/ALG
Ancho | 1.5 | m. |  | Orden | 2313
Kilos | 129.6 | Kg. |  | Proceso | TEÑIDO POL
Metros | 600 | m. |  | Maquina | JET 1
Color | MARINO |  |  | Litros baño | 1000
g/m | 0.216 |  |  | RB | 7.716049
Remito | 9227
Auxiliares |  |  | G/L | Gr
RESPUMIT NF |  |  | 0.4 | 400
BIAVIN 109 |  |  | 0.6 | 600
ACIDO ACETICO |  |  | 2 | 2000
SARABID EP |  |  | 2 | 2000
MUESTRA
Colorantes
Formula |  | % | gr.
PARDO LUMACRON SER 150% |  | 0.137 | 177.552
RUBINA LUMACRON 2GFL CONC |  | 0.024 | 31.104
AZUL MARINO DIANIX CC |  | 0.56 | 725.76
TELARES | MARINO |  | ORDEN | 2313 | 2024-09-20
Formula |  | % | gr.
PARDO LUMACRON SER 150% |  | 0.137 | 177.552
RUBINA LUMACRON 2GFL CONC |  | 0.024 | 31.104
AZUL MARINO DIANIX CC |  | 0.56 | 725.76 | CONTROL DE PESADA

## TELARES POPLIN POL MARINO 2312
PROGRAMA N°1 |  | TEMPERATURA.130°C |  | OP.TECNOTAX
Cliente | TELARES |  |  | Fecha | 2024-09-20
Articulo | 2449 POPLIN |  |  | Material | POL/ALG
Ancho | 1.5 | m. |  | Orden | 2312
Kilos | 141.912 | Kg. |  | Proceso | TEÑIDO POL
Metros | 657 | m. |  | Maquina | JET 1
Color | MARINO |  |  | Litros baño | 1000
g/m | 0.216 |  |  | RB | 7.04662
Remito | 9227
Auxiliares |  |  | G/L | Gr
RESPUMIT NF |  |  | 0.4 | 400
BIAVIN 109 |  |  | 0.6 | 600
ACIDO ACETICO |  |  | 2 | 2000
SARABID EP |  |  | 2 | 2000
MUESTRA
Colorantes
Formula |  | % | gr.
PARDO LUMACRON SER 150% |  | 0.137 | 194.41944
RUBINA LUMACRON 2GFL CONC |  | 0.024 | 34.05888
AZUL MARINO DIANIX CC |  | 0.56 | 794.7072
TELARES | MARINO |  | ORDEN | 2312 | 2024-09-20
Formula |  | % | gr.
PARDO LUMACRON SER 150% |  | 0.137 | 194.41944
RUBINA LUMACRON 2GFL CONC |  | 0.024 | 34.05888
AZUL MARINO DIANIX CC |  | 0.56 | 794.7072 | CONTROL DE PESADA

## TELARES R S P VDE MILITAR 2305
PROGRAMA N°9/1 |  | TEMPERATURA.130°C |  | OP.TECNOTEX
Cliente | TELARES DEL SUR |  |  | Fecha | 2024-09-20
Articulo | RIP STOP |  |  | Material | POL/ALG
Ancho | 1.5 | m. |  | Orden | 2305
Kilos | 149.7 | Kg. |  | Proceso | TEÑIDO POL
Metros | 499 | m. |  | Maquina | JET 1
Color | VERDE MILITAR |  |  | Litros baño | 1000
g/m | 0.3 |  |  | RB | 6.680027
Remito | 9232
1) BIODESCRUDE, MANTENER X 20MN A 60°C LUEGO CALENTAR A 80°C X 5 MN TIRAR BAÑO
BIOTEX FUSION |  | 3 | 3000
DEZIZE HT |  | 2 | 2000
ACIDO ACETICO |  | 1 | 1000
Auxiliares |  | G/L | Gr
RESPUMIT NF |  | 0.4 | 400
BIAVIN 109 |  | 0.6 | 600
ACIDO ACETICO |  | 2 | 2000
SARABID EP |  | 2 | 2000
MUESTRA
Colorantes
Formula |  | % | gr.
PARDO LUMACRON SER 150% |  | 0.51 | 763.47
RUBINA LUMACRON 2GFL CONC |  | 0.028 | 41.916
AZUL LUMACRON F2GS 200% |  | 0.3 | 449.1
TELARES DEL SUR | VERDE MILITAR |  | ORDEN | 2305 | 2024-09-20
Formula |  | % | gr.
PARDO LUMACRON SER 150% |  | 0.51 | 763.47
RUBINA LUMACRON 2GFL CONC |  | 0.028 | 41.916
AZUL LUMACRON F2GS 200% |  | 0.3 | 449.1 | CONTROL DE PESADA

## TELARES R S P VDE MILITAR 2304
PROGRAMA N°9/1 |  | TEMPERATURA.130°C |  | OP.TECNOTEX
Cliente | TELARES DEL SUR |  |  | Fecha | 2024-09-20
Articulo | RIP STOP |  |  | Material | POL/ALG
Ancho | 1.5 | m. |  | Orden | 2304
Kilos | 149.7 | Kg. |  | Proceso | TEÑIDO POL
Metros | 499 | m. |  | Maquina | JET 1
Color | VERDE MILITAR |  |  | Litros baño | 1000
g/m | 0.3 |  |  | RB | 6.680027
Remito | 9232
1) BIODESCRUDE, MANTENER X 20MN A 60°C LUEGO CALENTAR A 80°C X 5 MN TIRAR BAÑO
BIOTEX FUSION |  | 3 | 3000
DEZIZE HT |  | 2 | 2000
ACIDO ACETICO |  | 1 | 1000
Auxiliares |  | G/L | Gr
RESPUMIT NF |  | 0.4 | 400
BIAVIN 109 |  | 0.6 | 600
ACIDO ACETICO |  | 2 | 2000
SARABID EP |  | 2 | 2000
MUESTRA
Colorantes
Formula |  | % | gr.
PARDO LUMACRON SER 150% |  | 0.51 | 763.47
RUBINA LUMACRON 2GFL CONC |  | 0.028 | 41.916
AZUL LUMACRON F2GS 200% |  | 0.3 | 449.1
TELARES DEL SUR | VERDE MILITAR |  | ORDEN | 2304 | 2024-09-20
Formula |  | % | gr.
PARDO LUMACRON SER 150% |  | 0.51 | 763.47
RUBINA LUMACRON 2GFL CONC |  | 0.028 | 41.916
AZUL LUMACRON F2GS 200% |  | 0.3 | 449.1 | CONTROL DE PESADA

## TELARES POPLIN ALG G TOPO 2298
MAQUINA. JIGGER |  | TEMPERATURA 98°C |  | OP. TECNOTEX
Cliente | TELARES |  |  | Fecha | 2024-09-20
Articulo | POPLIN 2449 |  |  | Material | POL/ALG
Ancho | 1.5 | m. |  | Orden | 2298
Kilos | 149.425 | Kg. |  | Proceso | TEÑIDO ALGODÓN
Metros | 695 | m. |  | Maquina | JIGGERS
Color | GRIS TOPO |  |  | Litros baño | 600
g/m | 0.215 |  |  | RB | 4.015392
Remito | 9228
Auxiliares |  | G/L | Gr
DISPERKAL |  | 1 | 600
TENSOL ZD |  | 1 | 600
SAL ENTREFINA |  | 30 | 18000
MUESTRA
Colorantes
Formula |  | % | gr.
NARANJA KAYARUS 2GL 200% |  | 0.26 | 388.505
ROJO KAYARUS 3BL 200% |  | 0.18 | 268.965
AZUL KAYARUS BRL 200% |  | 0.58 | 866.665
TELARES | POPLIN 2449 | GRIS TOPO | Orden | 2298 | 2024-09-20
Colorantes
Formula |  | % | gr.
NARANJA KAYARUS 2GL 200% |  | 0.26 | 388.505
ROJO KAYARUS 3BL 200% |  | 0.18 | 268.965
AZUL KAYARUS BRL 200% |  | 0.58 | 866.665 | CONTROL DE PESADA
FIJAR EN MAQUINA 10 MINUTOS A 50°C
ACIDO ACETICO |  | 1.5 | 900
ARKAFIX |  | 3 | 1800

## T D SUR TRACKER VDE MILTAR 2293
PROGRAMA N°5 |  | TEMPERATURA.130°C |  | OP.TECNOTEX
Cliente | TELARES DEL SUR |  |  | Fecha | 2024-09-20
Articulo | TRACKER |  |  | Material | POLIESTER
Ancho | 1.62 | m. |  | Orden | 2293
Kilos | 143.22 | Kg. |  | Proceso | TEÑIDO PES
Metros | 341 | m. |  | Maquina | JET 1
Color | VERDE MILITAR |  |  | Litros baño | 1000
g/m | 0.42 |  |  | RB | 6.982265
Remito | 9193
Auxiliares |  |  |  | MEDIR PH 4,5
RESPUMIT NF |  | 0.4 | 400 | INICIO=
BIAVIN 109 |  | 0.6 | 600 | FINAL =
ACIDO ACETICO |  | 2 | 2000
SARABID EP |  | 2 | 2000
MUESTRA
Colorantes
Formula |  | % | gr.
PARDO LUMACRON SER 150% |  | 0.545 | 780.549
RUBINA LUMACRON 2GFL CONC |  | 0.052 | 74.4744
AZUL LUMACRON F2GS 200% |  | 0.43 | 615.846
TELARES DEL SUR | VERDE MILITAR |  | Orden | 2293 | 2024-09-20
Formula |  | % | gr.
PARDO LUMACRON SER 150% |  | 0.545 | 780.549
RUBINA LUMACRON 2GFL CONC |  | 0.052 | 74.4744
AZUL LUMACRON F2GS 200% |  | 0.4 | 615.846 | CONTROL DE PESADA
LAVADO DE FIBRA Y NEUTRALIZADO FINAL
AUXILIARES |  |  | G/L | gr.
SODA SOLWAY |  |  | 2 | 2000
HIDROSILFITO DE SODIO |  |  | 2 | 2000
ACIDO ACETICO GLACIAL |  |  | 1.5 | 1500

## T D SUR TRACKER VDE MILTAR 2292
PROGRAMA N°5 |  | TEMPERATURA.130°C |  | OP.TECNOTEX
Cliente | TELARES DEL SUR |  |  | Fecha | 2024-09-20
Articulo | TRACKER |  |  | Material | POLIESTER
Ancho | 1.62 | m. |  | Orden | 2292
Kilos | 143.22 | Kg. |  | Proceso | TEÑIDO PES
Metros | 341 | m. |  | Maquina | JET 1
Color | VERDE MILITAR |  |  | Litros baño | 1000
g/m | 0.42 |  |  | RB | 6.982265
Remito | 9193
Auxiliares |  |  |  | MEDIR PH 4,5
RESPUMIT NF |  | 0.4 | 400 | INICIO=
BIAVIN 109 |  | 0.6 | 600 | FINAL =
ACIDO ACETICO |  | 2 | 2000
SARABID EP |  | 2 | 2000
MUESTRA
Colorantes
Formula |  | % | gr.
PARDO LUMACRON SER 150% |  | 0.545 | 780.549
RUBINA LUMACRON 2GFL CONC |  | 0.052 | 74.4744
AZUL LUMACRON F2GS 200% |  | 0.43 | 615.846
TELARES DEL SUR | VERDE MILITAR |  | Orden | 2292 | 2024-09-20
Formula |  | % | gr.
PARDO LUMACRON SER 150% |  | 0.545 | 780.549
RUBINA LUMACRON 2GFL CONC |  | 0.052 | 74.4744
AZUL LUMACRON F2GS 200% |  | 0.4 | 615.846 | CONTROL DE PESADA
LAVADO DE FIBRA Y NEUTRALIZADO FINAL
AUXILIARES |  |  | G/L | gr.
SODA SOLWAY |  |  | 2 | 2000
HIDROSILFITO DE SODIO |  |  | 2 | 2000
ACIDO ACETICO GLACIAL |  |  | 1.5 | 1500

## T D SUR TRACKER VDE MILTAR 2291
PROGRAMA N°5 |  | TEMPERATURA.130°C |  | OP.TECNOTEX
Cliente | TELARES DEL SUR |  |  | Fecha | 2024-09-20
Articulo | TRACKER |  |  | Material | POLIESTER
Ancho | 1.62 | m. |  | Orden | 2291
Kilos | 143.22 | Kg. |  | Proceso | TEÑIDO PES
Metros | 341 | m. |  | Maquina | JET 1
Color | VERDE MILITAR |  |  | Litros baño | 1000
g/m | 0.42 |  |  | RB | 6.982265
Remito | 9193
Auxiliares |  |  |  | MEDIR PH 4,5
RESPUMIT NF |  | 0.4 | 400 | INICIO=
BIAVIN 109 |  | 0.6 | 600 | FINAL =
ACIDO ACETICO |  | 2 | 2000
SARABID EP |  | 2 | 2000
MUESTRA
Colorantes
Formula |  | % | gr.
PARDO LUMACRON SER 150% |  | 0.545 | 780.549
RUBINA LUMACRON 2GFL CONC |  | 0.052 | 74.4744
AZUL LUMACRON F2GS 200% |  | 0.43 | 615.846
TELARES DEL SUR | VERDE MILITAR |  | Orden | 2291 | 2024-09-20
Formula |  | % | gr.
PARDO LUMACRON SER 150% |  | 0.545 | 780.549
RUBINA LUMACRON 2GFL CONC |  | 0.052 | 74.4744
AZUL LUMACRON F2GS 200% |  | 0.4 | 615.846 | CONTROL DE PESADA
LAVADO DE FIBRA Y NEUTRALIZADO FINAL
AUXILIARES |  |  | G/L | gr.
SODA SOLWAY |  |  | 2 | 2000
HIDROSILFITO DE SODIO |  |  | 2 | 2000
ACIDO ACETICO GLACIAL |  |  | 1.5 | 1500

## TELARES POPLIN ALG G TOPO 2289
MAQUINA. JIGGER |  | TEMPERATURA 98°C |  | OP. TECNOTEX
Cliente | TELARES |  |  | Fecha | 2024-09-20
Articulo | POPLIN 2449 |  |  | Material | POL/ALG
Ancho | 1.5 | m. |  | Orden | 2289
Kilos | 175.87 | Kg. |  | Proceso | TEÑIDO ALGODÓN
Metros | 818 | m. |  | Maquina | JIGGERS
Color | GRIS TOPO |  |  | Litros baño | 600
g/m | 0.215 |  |  | RB | 3.411611
Remito | 9233
Auxiliares |  | G/L | Gr
DISPERKAL |  | 1 | 600
TENSOL ZD |  | 1 | 600
SAL ENTREFINA |  | 30 | 18000
MUESTRA
Colorantes
Formula |  | % | gr.
NARANJA KAYARUS 2GL 200% |  | 0.26 | 457.262
ROJO KAYARUS 3BL 200% |  | 0.18 | 316.566
AZUL KAYARUS BRL 200% |  | 0.58 | 1020.046
TELARES | POPLIN 2449 | GRIS TOPO | Orden | 2289 | 2024-09-20
Colorantes
Formula |  | % | gr.
NARANJA KAYARUS 2GL 200% |  | 0.26 | 457.262
ROJO KAYARUS 3BL 200% |  | 0.18 | 316.566
AZUL KAYARUS BRL 200% |  | 0.58 | 1020.046 | CONTROL DE PESADA
FIJAR EN MAQUINA 10 MINUTOS A 50°C
ACIDO ACETICO |  | 1.5 | 900
ARKAFIX |  | 3 | 1800

## TELARES TRACKER FRANCIA 2288
PROGRAMA N°5 |  | TEMPERATURA 130°C |  | OP. TECNOTEX
Cliente | TELARES DEL SUR |  |  | Fecha | 2024-09-20
Articulo | TRACKER |  |  | Material | POLIESTER
Ancho | 1.62 | m. |  | Orden | 2288
Kilos | 142.8 | Kg. |  | Proceso | TEÑIDO POL
Metros | 340 | m. |  | Maquina | JET 1
Color | FRANCIA |  |  | Litros baño | 1000
g/m | 0.42 |  |  | RB | 7.002801
Remito | 8914
Auxiliares |  | G/L | Gr | MEDIR PH 4,5
RESPUMIT NF |  | 0.4 | 400 | INICIO=
BIAVIN 109 |  | 0.6 | 600 | FINAL =
ACIDO ACETICO |  | 2 | 2000
SARABID EP |  | 2 | 2000
MUESTRA
Colorantes
Formula |  | % | gr.
AZUL LUMACRON FBLE 150% |  | 1.2 | 1713.6
TELARES DEL SUR |  | FRANCIA | Orden | 2288 | 2024-09-20
Formula |  | % | gr.
AZUL LUMACRON FBLE 150% |  | 1.2 | 1713.6
CONTROL DE PESADA
LAVADO DE FIBRA Y NEUTRALIZADO FINAL
SODA SOLWAY |  | 2 | 2000
HIDROSULFITO DE SODIO |  | 3 | 3000
ACIDO ACETICO |  | 1.5 | 1500

## TELARES TRACKER FRANCIA 2287
PROGRAMA N°5 |  | TEMPERATURA 130°C |  | OP. TECNOTEX
Cliente | TELARES DEL SUR |  |  | Fecha | 2024-09-20
Articulo | TRACKER |  |  | Material | POLIESTER
Ancho | 1.62 | m. |  | Orden | 2287
Kilos | 142.8 | Kg. |  | Proceso | TEÑIDO POL
Metros | 340 | m. |  | Maquina | JET 1
Color | FRANCIA |  |  | Litros baño | 1000
g/m | 0.42 |  |  | RB | 7.002801
Remito | 8914
Auxiliares |  | G/L | Gr | MEDIR PH 4,5
RESPUMIT NF |  | 0.4 | 400 | INICIO=
BIAVIN 109 |  | 0.6 | 600 | FINAL =
ACIDO ACETICO |  | 2 | 2000
SARABID EP |  | 2 | 2000
MUESTRA
Colorantes
Formula |  | % | gr.
AZUL LUMACRON FBLE 150% |  | 1.2 | 1713.6
TELARES DEL SUR |  | FRANCIA | Orden | 2287 | 2024-09-20
Formula |  | % | gr.
AZUL LUMACRON FBLE 150% |  | 1.2 | 1713.6
CONTROL DE PESADA
LAVADO DE FIBRA Y NEUTRALIZADO FINAL
SODA SOLWAY |  | 2 | 2000
HIDROSULFITO DE SODIO |  | 3 | 3000
ACIDO ACETICO |  | 1.5 | 1500

## TELARES TRACKER FRANCIA 2286
PROGRAMA N°5 |  | TEMPERATURA 130°C |  | OP. TECNOTEX
Cliente | TELARES DEL SUR |  |  | Fecha | 2024-09-20
Articulo | TRACKER |  |  | Material | POLIESTER
Ancho | 1.62 | m. |  | Orden | 2286
Kilos | 142.8 | Kg. |  | Proceso | TEÑIDO POL
Metros | 340 | m. |  | Maquina | JET 1
Color | FRANCIA |  |  | Litros baño | 1000
g/m | 0.42 |  |  | RB | 7.002801
Remito | 8914
Auxiliares |  | G/L | Gr | MEDIR PH 4,5
RESPUMIT NF |  | 0.4 | 400 | INICIO=
BIAVIN 109 |  | 0.6 | 600 | FINAL =
ACIDO ACETICO |  | 2 | 2000
SARABID EP |  | 2 | 2000
MUESTRA
Colorantes
Formula |  | % | gr.
AZUL LUMACRON FBLE 150% |  | 1.2 | 1713.6
TELARES DEL SUR |  | FRANCIA | Orden | 2286 | 2024-09-20
Formula |  | % | gr.
AZUL LUMACRON FBLE 150% |  | 1.2 | 1713.6
CONTROL DE PESADA
LAVADO DE FIBRA Y NEUTRALIZADO FINAL
SODA SOLWAY |  | 2 | 2000
HIDROSULFITO DE SODIO |  | 3 | 3000
ACIDO ACETICO |  | 1.5 | 1500

## TELARES POPLIN POL G TOPO 2284
PROGRAMA N°9/1 |  | TEMPERATURA.130°C |  | OP.TECNOTEX
Cliente | TELARES D SUR |  |  | Fecha | 2024-09-20
Articulo | POPLIN 2449 |  |  | Material | POL/ALG
Ancho | 1.5 | m. |  | Orden | 2284
Kilos | 150.815 | Kg. |  | Proceso | TEÑIDO POL
Metros | 695 | m. |  | Maquina | JET 1
Color | GRIS TOPO |  |  | Litros baño | 1000
g/m | 0.217 |  |  | RB | 6.63064
Remito | 9228
1) BIODESCRUDE CON BIOTEX FUSION 3 LITROS,DEZIZE HT 1,5 LITRO,DETERGENTE HUMECTANTE 1 LITRO,
MENTENER 20 MN A 60°C LUEGO CALENTAR A 80 X 5 MINUTOS TIRAR BAÑO Y TEÑIR
Auxiliares |  | G/L | Gr
RESPUMIT NF |  | 0.4 | 400
BIAVIN 109 |  | 0.6 | 600
ACIDO ACETICO |  | 2 | 2000
SARABID EP |  | 2 | 2000
MUESTRA
Colorantes
Formula |  | % | gr.
PARDO ALLO LUMACRON SER 150% |  | 0.196 | 295.5974
RUBINA LUMACRON 2GFL CONC |  | 0.034 | 51.2771
AZUL MNO LUMACRON EXNSF 300% |  | 0.182 | 274.4833
TELARES D SUR | GRIS TOPO |  | ORDEN | 2284 | 2024-09-20
Formula |  | % | gr.
PARDO ALLO LUMACRON SER 150% |  | 0.196 | 295.5974
RUBINA LUMACRON 2GFL CONC |  | 0.034 | 51.2771
AZUL MNO LUMACRON EXNSF 300% |  | 0.182 | 274.4833 | CONTROL DE PESADA

## TELARES RIP STOP ALG NEGRO 2283
MAQUINA JIGGER 2 |  | TEMPERATURA 98°C |  | OP.TECNOTEX
Cliente | TELARES DEL SUR |  |  | Fecha | 2024-09-20
Articulo | RIP STOP |  |  | Material | POL/ALG
Ancho | 1.5 | m. |  | Orden | 2283
Kilos | 283.5 | Kg. |  | Proceso | TEÑIDO ALG
Metros | 945 | m. |  | Maquina | JIGGER
Color | NEGRO |  |  | Litros baño | 600
g/m | 0.3 |  |  | RB | 2.116402
Remito | 7519
Auxiliares
DISPERKAL |  | 1 | 600
TENSOL ZD |  | 1 | 600
SAL ENTREFINA |  | 40 | 24000
Colorantes |  |  |  |  | MUESTRA
Formula |  | % | gr.
AZUL KAYARUS BRL 200% |  | 0.2 | 567
NEGRO DIRECTO LUZ TQ FG 1800 |  | 2.4 | 6804
TELARES DEL SUR | NEGRO |  | Orden | 2283 | 2024-09-20
Formula |  | % | gr.
AZUL KAYARUS BRL 200% |  | 0.2 | 567
NEGRO DIRECTO LUZ TQ FG 1800 |  | 2.4 | 6804
CONTROL DE PESADA
FIJAR EN MAQUINA 10 MINUTOS A 50°C
ACIDO ACETICO |  | 1.5 | 900
ARKAFIX |  | 3 | 1800

## TELARES POPLIN POL G TOPO 2281
PROGRAMA N°9/1 |  | TEMPERATURA.130°C |  | OP.TECNOTEX
Cliente | TELARES D SUR |  |  | Fecha | 2024-09-20
Articulo | POPLIN 2449 |  |  | Material | POL/ALG
Ancho | 1.5 | m. |  | Orden | 2281
Kilos | 88.753 | Kg. |  | Proceso | TEÑIDO POL
Metros | 409 | m. |  | Maquina | JET 1
Color | GRIS TOPO |  |  | Litros baño | 1000
g/m | 0.217 |  |  | RB | 11.26722
Remito | 9233
1) BIODESCRUDE CON BIOTEX FUSION 3 LITROS,DEZIZE HT 1,5 LITRO,DETERGENTE HUMECTANTE 1 LITRO,
MENTENER 20 MN A 60°C LUEGO CALENTAR A 80 X 5 MINUTOS TIRAR BAÑO Y TEÑIR
Auxiliares |  | G/L | Gr
RESPUMIT NF |  | 0.4 | 400
BIAVIN 109 |  | 0.6 | 600
ACIDO ACETICO |  | 2 | 2000
SARABID EP |  | 2 | 2000
MUESTRA
Colorantes
Formula |  | % | gr.
PARDO ALLO LUMACRON SER 150% |  | 0.196 | 173.95588
RUBINA LUMACRON 2GFL CONC |  | 0.034 | 30.17602
AZUL MNO LUMACRON EXNSF 300% |  | 0.182 | 161.53046
TELARES D SUR | GRIS TOPO |  | ORDEN | 2281 | 2024-09-20
Formula |  | % | gr.
PARDO ALLO LUMACRON SER 150% |  | 0.196 | 173.95588
RUBINA LUMACRON 2GFL CONC |  | 0.034 | 30.17602
AZUL MNO LUMACRON EXNSF 300% |  | 0.182 | 161.53046 | CONTROL DE PESADA

## TELARES POPLIN POL G TOPO 2280
PROGRAMA N°9/1 |  | TEMPERATURA.130°C |  | OP.TECNOTEX
Cliente | TELARES D SUR |  |  | Fecha | 2024-09-20
Articulo | POPLIN 2449 |  |  | Material | POL/ALG
Ancho | 1.5 | m. |  | Orden | 2280
Kilos | 88.753 | Kg. |  | Proceso | TEÑIDO POL
Metros | 409 | m. |  | Maquina | JET 1
Color | GRIS TOPO |  |  | Litros baño | 1000
g/m | 0.217 |  |  | RB | 11.26722
Remito | 9233
1) BIODESCRUDE CON BIOTEX FUSION 3 LITROS,DEZIZE HT 1,5 LITRO,DETERGENTE HUMECTANTE 1 LITRO,
MENTENER 20 MN A 60°C LUEGO CALENTAR A 80 X 5 MINUTOS TIRAR BAÑO Y TEÑIR
Auxiliares |  | G/L | Gr
RESPUMIT NF |  | 0.4 | 400
BIAVIN 109 |  | 0.6 | 600
ACIDO ACETICO |  | 2 | 2000
SARABID EP |  | 2 | 2000
MUESTRA
Colorantes
Formula |  | % | gr.
PARDO ALLO LUMACRON SER 150% |  | 0.196 | 173.95588
RUBINA LUMACRON 2GFL CONC |  | 0.034 | 30.17602
AZUL MNO LUMACRON EXNSF 300% |  | 0.182 | 161.53046
TELARES D SUR | GRIS TOPO |  | ORDEN | 2280 | 2024-09-20
Formula |  | % | gr.
PARDO ALLO LUMACRON SER 150% |  | 0.196 | 173.95588
RUBINA LUMACRON 2GFL CONC |  | 0.034 | 30.17602
AZUL MNO LUMACRON EXNSF 300% |  | 0.182 | 161.53046 | CONTROL DE PESADA

## TELARES RIPSTOP POL NEGRO 2275
PROGRAMA N°1 |  | TEMPERATURA.130°C |  | OP.TECNOTEX
Cliente | TELARES DEL SUR |  |  | Fecha | 2024-09-20
Articulo | RIP STOP |  |  | Material | POL/ALG
Ancho | 1.5 | m. |  | Orden | 2275
Kilos | 141 | Kg. |  | Proceso | TEÑIDO POL
Metros | 470 | m. |  | Maquina | JET 1
Color | NEGRO |  |  | Litros baño | 1000
g/m | 0.3 |  |  | RB | 7.092199
Remito | 7519
1) BIODESCRUDE, MANTENER X 20MN A 60°C LUEGO CALENTAR A 80°C X 5 MN TIRAR BAÑO
BIOTEX FUSION |  | 3 | 3000
DEZIZE HT |  | 2 | 2000
ACIDO ACETICO |  | 1 | 1000
Auxiliares |  | G/L | gr.
RESPUMIT NF |  | 0.4 | 400
BIAVIN 109 |  | 0.6 | 600
ACIDO ACETICO |  | 2 | 2000
SARABID EP |  | 2 | 2000
MUESTRA
Colorantes
Formula |  | % | gr.
RUBINA LUMACRON 2GFL CONC |  | 0.07 | 98.7
NEGRO DISPERSO TQ EXSF 300% |  | 2.5 | 3525
TELARES DEL SUR | NEGRO |  | ORDEN | 2275 | 2024-09-20
Formula |  | % | gr.
RUBINA LUMACRON 2GFL CONC |  | 0.07 | 98.7
NEGRO DISPERSO TQ EXSF 300% |  | 2.5 | 3525
CONTROL DE PESADA

## TELARES RIPSTOP POL NEGRO 2274
PROGRAMA N°1 |  | TEMPERATURA.130°C |  | OP.TECNOTEX
Cliente | TELARES DEL SUR |  |  | Fecha | 2024-09-20
Articulo | RIP STOP |  |  | Material | POL/ALG
Ancho | 1.5 | m. |  | Orden | 2274
Kilos | 141 | Kg. |  | Proceso | TEÑIDO POL
Metros | 470 | m. |  | Maquina | JET 1
Color | NEGRO |  |  | Litros baño | 1000
g/m | 0.3 |  |  | RB | 7.092199
Remito | 7519
1) BIODESCRUDE, MANTENER X 20MN A 60°C LUEGO CALENTAR A 80°C X 5 MN TIRAR BAÑO
BIOTEX FUSION |  | 3 | 3000
DEZIZE HT |  | 2 | 2000
ACIDO ACETICO |  | 1 | 1000
Auxiliares |  | G/L | gr.
RESPUMIT NF |  | 0.4 | 400
BIAVIN 109 |  | 0.6 | 600
ACIDO ACETICO |  | 2 | 2000
SARABID EP |  | 2 | 2000
MUESTRA
Colorantes
Formula |  | % | gr.
RUBINA LUMACRON 2GFL CONC |  | 0.07 | 98.7
NEGRO DISPERSO TQ EXSF 300% |  | 2.5 | 3525
TELARES DEL SUR | NEGRO |  | ORDEN | 2274 | 2024-09-20
Formula |  | % | gr.
RUBINA LUMACRON 2GFL CONC |  | 0.07 | 98.7
NEGRO DISPERSO TQ EXSF 300% |  | 2.5 | 3525
CONTROL DE PESADA

## TELARES POPLIN ALG G CLARO 2267
MAQUINA JIGGER 1 |  | TEMPERATURA.98°C |  | OP. TECNOTEX
Cliente | TELARES D SUR |  |  | Fecha | 2024-09-20
Articulo | POPLIN 2449 |  |  | Material | ALG/POL
Ancho | 1.52 | m. |  | Orden | 2267
Kilos | 182.28 | Kg. |  | Proceso | TEÑIDO ALGODÓN
Metros | 840 | m. |  | Maquina | JIGGERS
Color | GRIS CLARO |  |  | Litros baño | 600
g/m | 0.217 |  |  | RB | 3.291639
Remito | 9132
Auxiliares
TENZOL ZD |  | 1 | 600
DISPERKAL |  | 1 | 600
DISPERQUEST FDS |  | 1.5 | 900
SAL ENTREFINA LAVADA |  | 15 | 9000
Colorantes |  |  |  |  | MUESTRA
Formula |  | % | gr.
NARANJA KAYARUS 2GL 200% |  | 0.0052 | 9.47856
ROJO KAYARUS 3BL 200% |  | 0.01 | 18.228
GRIS KAYARUS CGLL 200% |  | 0.029 | 52.8612
TELARES D SUR | GRIS CLARO |  | Orden | 2267 | 2024-09-20
Formula |  | % | gr.
NARANJA KAYARUS 2GL 200% |  | 0.0052 | 9.47856
ROJO KAYARUS 3BL 200% |  | 0.01 | 18.228
GRIS KAYARUS CGLL 200% |  | 0.029 | 52.8612 | CONTROL DE PESADA
FIJAR EN MAQUINA 10 MINUTOS A 50°C
ACIDO ACETICO |  | 1.5 | 900
ARKAFIX |  | 3 | 1800

## TELARES D SUR TRACK MARINO 2263
PROGRAMA N°1 |  | TEMPERATURA.130 °C |  | OP.TECNOTEX
Cliente | TELARES D SUR |  |  | Fecha | 2024-09-20
Articulo | TRACKER |  |  | Material | POLIESTER
Ancho | 1.62 | m. |  | Orden | 2263
Kilos | 135.66 | Kg. |  | Proceso | TEÑIDO POL
Metros | 323 | m. |  | Maquina | JET 1
Color | MARINO CLASICO |  |  | Litros baño | 1000
g/m | 0.42 |  |  | RB | 7.37137
Remito | 9190
Auxiliares |  |  |  | MEDIR PH 4,5
RESPUMIT NF |  | 0.4 | 400 | INICIO=
BIAVIN 109 |  | 0.6 | 600 | FINAL =
ACIDO ACETICO |  | 2 | 2000
SARABID EP |  | 2 | 2000
Colorantes
Formula |  | % | gr.
PARDO LUMACRON SER 150% |  | 0.26 | 352.716
RUBINA LUMACRON 2GFL CONC |  | 0.075 | 101.745
AZUL MARINO DIANIX CC |  | 1.6 | 2170.56
TELARES D SUR | MARINO CLASICO |  | ORDEN | 2263 | 2024-09-20
Colorantes
Formula |  | % | gr.
PARDO LUMACRON SER 150% |  | 0.26 | 352.716
RUBINA LUMACRON 2GFL CONC |  | 0.075 | 101.745
AZUL MARINO DIANIX CC |  | 1.6 | 2170.56 | CONTROL DE PESADA
LAVADO DE FIBRA Y NEUTRALIZADO FINAL
SODA SOLWAY |  | 2 | 2000
HIDROSULFITO DE SODIO |  | 2 | 2000
ACIDO ACETICO |  | 1.5 | 1500

## TELARES D SUR TRACK MARINO 2262
PROGRAMA N°1 |  | TEMPERATURA.130 °C |  | OP.TECNOTEX
Cliente | TELARES D SUR |  |  | Fecha | 2024-09-20
Articulo | TRACKER |  |  | Material | POLIESTER
Ancho | 1.62 | m. |  | Orden | 2262
Kilos | 135.66 | Kg. |  | Proceso | TEÑIDO POL
Metros | 323 | m. |  | Maquina | JET 1
Color | MARINO CLASICO |  |  | Litros baño | 1000
g/m | 0.42 |  |  | RB | 7.37137
Remito | 9190
Auxiliares |  |  |  | MEDIR PH 4,5
RESPUMIT NF |  | 0.4 | 400 | INICIO=
BIAVIN 109 |  | 0.6 | 600 | FINAL =
ACIDO ACETICO |  | 2 | 2000
SARABID EP |  | 2 | 2000
Colorantes
Formula |  | % | gr.
PARDO LUMACRON SER 150% |  | 0.26 | 352.716
RUBINA LUMACRON 2GFL CONC |  | 0.075 | 101.745
AZUL MARINO DIANIX CC |  | 1.6 | 2170.56
TELARES D SUR | MARINO CLASICO |  | ORDEN | 2262 | 2024-09-20
Colorantes
Formula |  | % | gr.
PARDO LUMACRON SER 150% |  | 0.26 | 352.716
RUBINA LUMACRON 2GFL CONC |  | 0.075 | 101.745
AZUL MARINO DIANIX CC |  | 1.6 | 2170.56 | CONTROL DE PESADA
LAVADO DE FIBRA Y NEUTRALIZADO FINAL
SODA SOLWAY |  | 2 | 2000
HIDROSULFITO DE SODIO |  | 2 | 2000
ACIDO ACETICO |  | 1.5 | 1500

## T D SUR TRACKER VDE MILTAR 2259
PROGRAMA N°5 |  | TEMPERATURA.130°C |  | OP.TECNOTEX
Cliente | TELARES DEL SUR |  |  | Fecha | 2024-09-20
Articulo | TRACKER |  |  | Material | POLIESTER
Ancho | 1.62 | m. |  | Orden | 2259
Kilos | 140.7 | Kg. |  | Proceso | TEÑIDO PES
Metros | 335 | m. |  | Maquina | JET 1
Color | VERDE MILITAR |  |  | Litros baño | 1000
g/m | 0.42 |  |  | RB | 7.107321
Remito | 9192
Auxiliares |  |  |  | MEDIR PH 4,5
RESPUMIT NF |  | 0.4 | 400 | INICIO=
BIAVIN 109 |  | 0.6 | 600 | FINAL =
ACIDO ACETICO |  | 2 | 2000
SARABID EP |  | 2 | 2000
MUESTRA
Colorantes
Formula |  | % | gr.
PARDO LUMACRON SER 150% |  | 0.545 | 766.815
RUBINA LUMACRON 2GFL CONC |  | 0.052 | 73.164
AZUL LUMACRON F2GS 200% |  | 0.43 | 605.01
TELARES DEL SUR | VERDE MILITAR |  | Orden | 2259 | 2024-09-20
Formula |  | % | gr.
PARDO LUMACRON SER 150% |  | 0.545 | 766.815
RUBINA LUMACRON 2GFL CONC |  | 0.052 | 73.164
AZUL LUMACRON F2GS 200% |  | 0.4 | 605.01 | CONTROL DE PESADA
LAVADO DE FIBRA Y NEUTRALIZADO FINAL
AUXILIARES |  |  | G/L | gr.
SODA SOLWAY |  |  | 2 | 2000
HIDROSILFITO DE SODIO |  |  | 2 | 2000
ACIDO ACETICO GLACIAL |  |  | 1.5 | 1500

## T D SUR TRACKER VDE MILTAR 2258
PROGRAMA N°5 |  | TEMPERATURA.130°C |  | OP.TECNOTEX
Cliente | TELARES DEL SUR |  |  | Fecha | 2024-09-20
Articulo | TRACKER |  |  | Material | POLIESTER
Ancho | 1.62 | m. |  | Orden | 2258
Kilos | 140.7 | Kg. |  | Proceso | TEÑIDO PES
Metros | 335 | m. |  | Maquina | JET 1
Color | VERDE MILITAR |  |  | Litros baño | 1000
g/m | 0.42 |  |  | RB | 7.107321
Remito | 9192
Auxiliares |  |  |  | MEDIR PH 4,5
RESPUMIT NF |  | 0.4 | 400 | INICIO=
BIAVIN 109 |  | 0.6 | 600 | FINAL =
ACIDO ACETICO |  | 2 | 2000
SARABID EP |  | 2 | 2000
MUESTRA
Colorantes
Formula |  | % | gr.
PARDO LUMACRON SER 150% |  | 0.545 | 766.815
RUBINA LUMACRON 2GFL CONC |  | 0.052 | 73.164
AZUL LUMACRON F2GS 200% |  | 0.43 | 605.01
TELARES DEL SUR | VERDE MILITAR |  | Orden | 2258 | 2024-09-20
Formula |  | % | gr.
PARDO LUMACRON SER 150% |  | 0.545 | 766.815
RUBINA LUMACRON 2GFL CONC |  | 0.052 | 73.164
AZUL LUMACRON F2GS 200% |  | 0.4 | 605.01 | CONTROL DE PESADA
LAVADO DE FIBRA Y NEUTRALIZADO FINAL
AUXILIARES |  |  | G/L | gr.
SODA SOLWAY |  |  | 2 | 2000
HIDROSILFITO DE SODIO |  |  | 2 | 2000
ACIDO ACETICO GLACIAL |  |  | 1.5 | 1500

## T D SUR TRACKER VDE MILTAR 2257
PROGRAMA N°5 |  | TEMPERATURA.130°C |  | OP.TECNOTEX
Cliente | TELARES DEL SUR |  |  | Fecha | 2024-09-20
Articulo | TRACKER |  |  | Material | POLIESTER
Ancho | 1.62 | m. |  | Orden | 2257
Kilos | 140.7 | Kg. |  | Proceso | TEÑIDO PES
Metros | 335 | m. |  | Maquina | JET 1
Color | VERDE MILITAR |  |  | Litros baño | 1000
g/m | 0.42 |  |  | RB | 7.107321
Remito | 9192
Auxiliares |  |  |  | MEDIR PH 4,5
RESPUMIT NF |  | 0.4 | 400 | INICIO=
BIAVIN 109 |  | 0.6 | 600 | FINAL =
ACIDO ACETICO |  | 2 | 2000
SARABID EP |  | 2 | 2000
MUESTRA
Colorantes
Formula |  | % | gr.
PARDO LUMACRON SER 150% |  | 0.545 | 766.815
RUBINA LUMACRON 2GFL CONC |  | 0.052 | 73.164
AZUL LUMACRON F2GS 200% |  | 0.43 | 605.01
TELARES DEL SUR | VERDE MILITAR |  | Orden | 2257 | 2024-09-20
Formula |  | % | gr.
PARDO LUMACRON SER 150% |  | 0.545 | 766.815
RUBINA LUMACRON 2GFL CONC |  | 0.052 | 73.164
AZUL LUMACRON F2GS 200% |  | 0.4 | 605.01 | CONTROL DE PESADA
LAVADO DE FIBRA Y NEUTRALIZADO FINAL
AUXILIARES |  |  | G/L | gr.
SODA SOLWAY |  |  | 2 | 2000
HIDROSILFITO DE SODIO |  |  | 2 | 2000
ACIDO ACETICO GLACIAL |  |  | 1.5 | 1500

## TELARES POPLIN ALG CEMENTO 2255
MAQUINA JIGGER 1 |  | TEMPERATURA.98°C |  | OP. TECNOTEX
Cliente | TELARES D SUR |  |  | Fecha | 2024-09-20
Articulo | POPLIN 2449 |  |  | Material | ALG/POL
Ancho | 1.52 | m. |  | Orden | 2255
Kilos | 231.125 | Kg. |  | Proceso | TEÑIDO ALGODÓN
Metros | 1075 | m. |  | Maquina | JIGGERS
Color | CEMENTO |  |  | Litros baño | 600
g/m | 0.215 |  |  | RB | 2.595998
Remito | 9143
Auxiliares
TENZOL ZD |  | 1 | 600
DISPERKAL |  | 1 | 600
DISPERQUEST FDS |  | 1.5 | 900
SAL ENTREFINA LAVADA |  | 15 | 9000
Colorantes |  |  |  |  | MUESTRA
Formula |  | % | gr.
NARANJA KAYARUS 2GL 200% |  | 0.048 | 110.94
ROJO KAYARUS 3BL 200% |  | 0.02 | 46.225
GRIS KAYARUS CGLL 200% |  | 0.11 | 254.2375
TELARES D SUR | CEMENTO |  | Orden | 2255 | 2024-09-20
Formula |  | % | gr.
NARANJA KAYARUS 2GL 200% |  | 0.048 | 110.94
ROJO KAYARUS 3BL 200% |  | 0.02 | 46.225
GRIS KAYARUS CGLL 200% |  | 0.11 | 254.2375 | CONTROL DE PESADA
FIJAR EN MAQUINA 10 MINUTOS A 50°C
ACIDO ACETICO |  | 1.5 | 900
ARKAFIX |  | 3 | 1800

## TELARES POPLIN G CLARO POL 2248
PROGRAMA N°9/1 |  | TEMPERATURA 130°C |  | OP.TECNOTEX
Cliente | TELARES |  |  | Fecha | 2024-09-20
Articulo | 2449 POPLIN |  |  | Material | POL/ALG
Ancho | 1.5 | m. |  | Orden | 2248
Kilos | 90.3 | Kg. |  | Proceso | TEÑIDO POL
Metros | 420 | m. |  | Maquina | JET 1
Color | GRS CLARO |  |  | Litros baño | 1000
g/m | 0.215 |  |  | RB | 9.899482
Remito | 9132
1) BIODESCRUDE CON BIOTEX FUSION 3 LITROS.
MENTENER 20 MN A 60°C LUEGO CALENTAR A 80 X 5 MINUTOS TIRAR EL BAÑO Y TEÑIR
Auxiliares |  | G/L | gr.
RESPUMIT NF |  | 0.4 | 400
BIAVIN 109 |  | 0.6 | 600
ACIDO ACETICO |  | 2 | 2000
SARABID EP |  | 2 | 2000
MUESTRA
Colorantes
Formula |  | % | gr.
AMARILLO LUMACRON E3G 200% |  | 0.005 | 4.515
ROJO SERILENE 2BL 200% |  | 0.007 | 6.321
AZUL LUMACRON FBLE 150% |  | 0.012 | 10.836
TELARES | 2449 POPLIN | GRS CLARO | Orden | 2248 | 2024-09-20
|  | % | gr.
AMARILLO LUMACRON E3G 200% |  | 0.005 | 4.515
ROJO SERILENE 2BL 200% |  | 0.007 | 6.321
AZUL LUMACRON FBLE 150% |  | 0.012 | 10.836 | CONTROL DE PESADA

## TELARES POPLIN G CLARO POL 2247
PROGRAMA N°9/1 |  | TEMPERATURA 130°C |  | OP.TECNOTEX
Cliente | TELARES |  |  | Fecha | 2024-09-20
Articulo | 2449 POPLIN |  |  | Material | POL/ALG
Ancho | 1.5 | m. |  | Orden | 2247
Kilos | 90.3 | Kg. |  | Proceso | TEÑIDO POL
Metros | 420 | m. |  | Maquina | JET 1
Color | GRS CLARO |  |  | Litros baño | 1000
g/m | 0.215 |  |  | RB | 9.899482
Remito | 9132
1) BIODESCRUDE CON BIOTEX FUSION 3 LITROS.
MENTENER 20 MN A 60°C LUEGO CALENTAR A 80 X 5 MINUTOS TIRAR EL BAÑO Y TEÑIR
Auxiliares |  | G/L | gr.
RESPUMIT NF |  | 0.4 | 400
BIAVIN 109 |  | 0.6 | 600
ACIDO ACETICO |  | 2 | 2000
SARABID EP |  | 2 | 2000
MUESTRA
Colorantes
Formula |  | % | gr.
AMARILLO LUMACRON E3G 200% |  | 0.005 | 4.515
ROJO SERILENE 2BL 200% |  | 0.007 | 6.321
AZUL LUMACRON FBLE 150% |  | 0.012 | 10.836
TELARES | 2449 POPLIN | GRS CLARO | Orden | 2247 | 2024-09-20
|  | % | gr.
AMARILLO LUMACRON E3G 200% |  | 0.005 | 4.515
ROJO SERILENE 2BL 200% |  | 0.007 | 6.321
AZUL LUMACRON FBLE 150% |  | 0.012 | 10.836 | CONTROL DE PESADA

## TELARES POPLIN ALG G TOPO 2246
MAQUINA. JIGGER |  | TEMPERATURA 98°C |  | OP. TECNOTEX
Cliente | TELARES |  |  | Fecha | 2024-09-20
Articulo | POPLIN 2449 |  |  | Material | POL/ALG
Ancho | 1.5 | m. |  | Orden | 2246
Kilos | 219.515 | Kg. |  | Proceso | TEÑIDO ALGODÓN
Metros | 1021 | m. |  | Maquina | JIGGERS
Color | GRIS TOPO |  |  | Litros baño | 600
g/m | 0.215 |  |  | RB | 2.733298
Remito | 9115
Auxiliares |  | G/L | Gr
DISPERKAL |  | 1 | 600
TENSOL ZD |  | 1 | 600
SAL ENTREFINA |  | 30 | 18000
MUESTRA
Colorantes
Formula |  | % | gr.
NARANJA KAYARUS 2GL 200% |  | 0.26 | 570.739
ROJO KAYARUS 3BL 200% |  | 0.18 | 395.127
AZUL KAYARUS BRL 200% |  | 0.58 | 1273.187
TELARES | POPLIN 2449 | GRIS TOPO | Orden | 2246 | 2024-09-20
Colorantes
Formula |  | % | gr.
NARANJA KAYARUS 2GL 200% |  | 0.26 | 570.739
ROJO KAYARUS 3BL 200% |  | 0.18 | 395.127
AZUL KAYARUS BRL 200% |  | 0.58 | 1273.187 | CONTROL DE PESADA
FIJAR EN MAQUINA 10 MINUTOS A 50°C
ACIDO ACETICO |  | 1.5 | 900
ARKAFIX |  | 3 | 1800

## TELARES POPLIN CEMENTO POL 2245
PROGRAMA N°9/1 |  | TEMPERATURA 130°C |  | OP.TECNOTEX
Cliente | TELARES |  |  | Fecha | 2024-09-20
Articulo | 2449 POPLIN |  |  | Material | POL/ALG
Ancho | 1.5 | m. |  | Orden | 2245
Kilos | 115.455 | Kg. |  | Proceso | TEÑIDO POL
Metros | 537 | m. |  | Maquina | JET 1
Color | CEMENTO |  |  | Litros baño | 1000
g/m | 0.215 |  |  | RB | 9.899482
Remito | 9143
1) BIODESCRUDE CON BIOTEX FUSION 3 LITROS.
MENTENER 20 MN A 60°C LUEGO CALENTAR A 80 X 5 MINUTOS TIRAR EL BAÑO Y TEÑIR
Auxiliares |  | G/L | gr.
RESPUMIT NF |  | 0.4 | 400
BIAVIN 109 |  | 0.6 | 600
ACIDO ACETICO |  | 2 | 2000
SARABID EP |  | 2 | 2000
MUESTRA
Colorantes
Formula |  | % | gr.
PARDO LUMACRON SER 150% |  | 0.054 | 62.3457
RUBINA LUMACRON 2GFL CONC |  | 0.006 | 6.9273
AZUL LUMACRON FBLE 150% |  | 0.042 | 48.4911
TELARES | 2449 POPLIN | CEMENTO | Orden | 2245 | 2024-09-20
|  | % | gr.
PARDO LUMACRON SER 150% |  | 0.054 | 62.3457
RUBINA LUMACRON 2GFL CONC |  | 0.006 | 6.9273
AZUL LUMACRON FBLE 150% |  | 0.042 | 48.4911 | CONTROL DE PESADA

## TELARES POPLIN CEMENTO POL 2244
PROGRAMA N°9/1 |  | TEMPERATURA 130°C |  | OP.TECNOTEX
Cliente | TELARES |  |  | Fecha | 2024-09-20
Articulo | 2449 POPLIN |  |  | Material | POL/ALG
Ancho | 1.5 | m. |  | Orden | 2244
Kilos | 115.455 | Kg. |  | Proceso | TEÑIDO POL
Metros | 537 | m. |  | Maquina | JET 1
Color | CEMENTO |  |  | Litros baño | 1000
g/m | 0.215 |  |  | RB | 9.899482
Remito | 9143
1) BIODESCRUDE CON BIOTEX FUSION 3 LITROS.
MENTENER 20 MN A 60°C LUEGO CALENTAR A 80 X 5 MINUTOS TIRAR EL BAÑO Y TEÑIR
Auxiliares |  | G/L | gr.
RESPUMIT NF |  | 0.4 | 400
BIAVIN 109 |  | 0.6 | 600
ACIDO ACETICO |  | 2 | 2000
SARABID EP |  | 2 | 2000
MUESTRA
Colorantes
Formula |  | % | gr.
PARDO LUMACRON SER 150% |  | 0.054 | 62.3457
RUBINA LUMACRON 2GFL CONC |  | 0.006 | 6.9273
AZUL LUMACRON FBLE 150% |  | 0.042 | 48.4911
TELARES | 2449 POPLIN | CEMENTO | Orden | 2244 | 2024-09-20
|  | % | gr.
PARDO LUMACRON SER 150% |  | 0.054 | 62.3457
RUBINA LUMACRON 2GFL CONC |  | 0.006 | 6.9273
AZUL LUMACRON FBLE 150% |  | 0.042 | 48.4911 | CONTROL DE PESADA

## TELARES POPLIN ALG NEGRO 2228
MAQUINA JIGGER 2 |  | TEMPERATURA 98°C |  | OP.TECNOTEX
Cliente | TELARES DEL SUR |  |  | Fecha | 2024-09-20
Articulo | POPLIN 2449 |  |  | Material | POL/ALG
Ancho | 1.5 | m. |  | Orden | 2228
Kilos | 213.28 | Kg. |  | Proceso | TEÑIDO ALG
Metros | 992 | m. |  | Maquina | JIGGERS
Color | NEGRO |  |  | Litros baño | 600
g/m | 0.215 |  |  | RB | 2.813203
Remito | 9144
Auxiliares
DISPERKAL |  |  | 1 | 600
TENSOL ZD |  |  | 1 | 600
SAL ENTREFINA |  |  | 45 | 27000
MUESTRA
Colorantes
Formula |  | % | gr.
NEGRO DIRECTO TQ 1800 |  | 2.5 | 5332
TELARES DEL SUR | NEGRO |  | Orden | 2228 | 2024-09-20
Formula |  | % | gr.
NEGRO DIRECTO TQ 1800 |  | 2.5 | 5332
CONTROL DE PESADA
FIJAR EN MAQUINA 10 MINUTOS A 50°C
ACIDO ACETICO |  | 1.5 | 900
ARKAFIX |  | 3 | 1800

## TELARES POPLIN POL G TOPO 2227
PROGRAMA N°1 |  | TEMPERATURA.130°C |  | OP.TECNOTEX
Cliente | TELARES D SUR |  |  | Fecha | 2024-09-20
Articulo | POPLIN 2449 |  |  | Material | POL/ALG
Ancho | 1.5 | m. |  | Orden | 2227
Kilos | 109.65 | Kg. |  | Proceso | TEÑIDO POL
Metros | 510 | m. |  | Maquina | JET 1
Color | GRIS TOPO |  |  | Litros baño | 1000
g/m | 0.215 |  |  | RB | 9.119927
Remito | 9115
Auxiliares |  | G/L | Gr
RESPUMIT NF |  | 0.4 | 400
BIAVIN 109 |  | 0.6 | 600
ACIDO ACETICO |  | 2 | 2000
SARABID EP |  | 2 | 2000
MUESTRA
Colorantes
Formula |  | % | gr.
PARDO ALLO LUMACRON SER 150% |  | 0.196 | 214.914
RUBINA LUMACRON 2GFL CONC |  | 0.034 | 37.281
AZUL MNO LUMACRON EXNSF 300% |  | 0.182 | 199.563
TELARES D SUR | GRIS TOPO |  | ORDEN | 2227 | 2024-09-20
Formula |  | % | gr.
PARDO ALLO LUMACRON SER 150% |  | 0.196 | 214.914
RUBINA LUMACRON 2GFL CONC |  | 0.034 | 37.281
AZUL MNO LUMACRON EXNSF 300% |  | 0.182 | 199.563 | CONTROL DE PESADA

## TELARES POPLIN POL G TOPO 2226
PROGRAMA N°1 |  | TEMPERATURA.130°C |  | OP.TECNOTEX
Cliente | TELARES D SUR |  |  | Fecha | 2024-09-20
Articulo | POPLIN 2449 |  |  | Material | POL/ALG
Ancho | 1.5 | m. |  | Orden | 2226
Kilos | 109.65 | Kg. |  | Proceso | TEÑIDO POL
Metros | 510 | m. |  | Maquina | JET 1
Color | GRIS TOPO |  |  | Litros baño | 1000
g/m | 0.215 |  |  | RB | 9.119927
Remito | 9115
Auxiliares |  | G/L | Gr
RESPUMIT NF |  | 0.4 | 400
BIAVIN 109 |  | 0.6 | 600
ACIDO ACETICO |  | 2 | 2000
SARABID EP |  | 2 | 2000
MUESTRA
Colorantes
Formula |  | % | gr.
PARDO ALLO LUMACRON SER 150% |  | 0.196 | 214.914
RUBINA LUMACRON 2GFL CONC |  | 0.034 | 37.281
AZUL MNO LUMACRON EXNSF 300% |  | 0.182 | 199.563
TELARES D SUR | GRIS TOPO |  | ORDEN | 2226 | 2024-09-20
Formula |  | % | gr.
PARDO ALLO LUMACRON SER 150% |  | 0.196 | 214.914
RUBINA LUMACRON 2GFL CONC |  | 0.034 | 37.281
AZUL MNO LUMACRON EXNSF 300% |  | 0.182 | 199.563 | CONTROL DE PESADA

## TELARES POPLIN POL NEGRO 2222
PROGRAMA N°1 |  | TEMPERATURA 130°C |  | OP.TECNOTEX
Cliente | TELARES |  |  | Fecha | 2024-09-20
Articulo | POPLIN 2449 |  |  | Material | POL/ALG
Ancho | 1.5 | m. |  | Orden | 2222
Kilos | 108.128 | Kg. |  | Proceso | TEÑIDO POL
Metros | 496 | m. |  | Maquina | JET 1
Color | NEGRO |  |  | Litros baño | 1000
g/m | 0.218 |  |  | RB | 9.899482
Remito | 9144
Auxiliares |  | G/L | gr
RESPUMIT NF |  | 0.4 | 400
BIAVIN 109 |  | 0.6 | 600
SARABID EP |  | 2 | 2000
ACIDO ACETICO |  | 2 | 2000
MUESTRA
Colorantes
Formula |  | % | gr.
NEGRO DIANIX CCR SURFACTAN |  | 2.5 | 2703.2
TELARES | POPLIN 2449 | NEGRO | Orden | 2222 | 2024-09-20
colorantes
Formula |  | % | gr.
NEGRO DIANIX CCR SURFACTAN |  | 2.5 | 2703.2
CONTROL DE PESADA

## TELARES POPLIN POL NEGRO 2221
PROGRAMA N°2 |  | TEMPERATURA 130°C |  | OP.TECNOTEX
Cliente | TELARES |  |  | Fecha | 2024-09-20
Articulo | POPLIN 2449 |  |  | Material | POL/ALG
Ancho | 1.5 | m. |  | Orden | 2221
Kilos | 108.128 | Kg. |  | Proceso | TEÑIDO POL
Metros | 496 | m. |  | Maquina | JET 1
Color | NEGRO |  |  | Litros baño | 1000
g/m | 0.218 |  |  | RB | 9.899482
Remito | 9144
Auxiliares |  | G/L | gr
RESPUMIT NF |  | 0.4 | 400
BIAVIN 109 |  | 0.6 | 600
SARABID EP |  | 2 | 2000
ACIDO ACETICO |  | 2 | 2000
MUESTRA
Colorantes
Formula |  | % | gr.
NEGRO DIANIX CCR SURFACTAN |  | 2.5 | 2703.2
TELARES | POPLIN 2449 | NEGRO | Orden | 2221 | 2024-09-20
Colorantes
Formula |  | % | gr.
NEGRO DIANIX CCR SURFACTAN |  | 2.5 | 2703.2
CONTROL DE PESADA

## TELARES POPLIN ALG MARINO 2220
MAQUINA JIGGER 2 |  | TEMPERATURA 98°C |  | OP.TECNOTEX
Cliente | TELARES DEL SUR |  |  | Fecha | 2024-09-20
Articulo | POPLIN 2449 |  |  | Material | POL/ALG
Ancho | 1.5 | m. |  | Orden | 2220
Kilos | 213.28 | Kg. |  | Proceso | TEÑIDO ALG
Metros | 992 | m. |  | Maquina | JIGGERS
Color | MARINO |  |  | Litros baño | 600
g/m | 0.215 |  |  | RB | 2.813203
Remito | 9114
Auxiliares
DISPERKAL |  |  | 1 | 600
TENSOL ZD |  |  | 1 | 600
SAL ENTREFINA |  |  | 45 | 27000
MUESTRA
Colorantes
Formula |  | % | gr.
AZUL KAYARUS BRL 200% |  | 1.3 | 2772.64
NEGRO KAYARUS CH 1600 |  | 0.74 | 1578.272
TELARES DEL SUR | MARINO |  | Orden | 2220 | 2024-09-20
Formula |  | % | gr.
AZUL KAYARUS BRL 200% |  | 1.3 | 2772.64
NEGRO KAYARUS CH 1600 |  | 0.74 | 1578.272
CONTROL DE PESADA
FIJAR EN MAQUINA 10 MINUTOS A 50°C
ACIDO ACETICO |  | 1.5 | 900
ARKAFIX |  | 3 | 1800

## TELARES POPLIN POL MARINO 2214
PROGRAMA N°1 |  | TEMPERATURA.130°C |  | OP.TECNOTAX
Cliente | TELARES |  |  | Fecha | 2024-09-20
Articulo | 2449 POPLIN |  |  | Material | POL/ALG
Ancho | 1.5 | m. |  | Orden | 2214
Kilos | 107.136 | Kg. |  | Proceso | TEÑIDO POL
Metros | 496 | m. |  | Maquina | JET 1
Color | MARINO |  |  | Litros baño | 1000
g/m | 0.216 |  |  | RB | 9.333931
Remito | 9114
Auxiliares |  |  | G/L | Gr
RESPUMIT NF |  |  | 0.4 | 400
BIAVIN 109 |  |  | 0.6 | 600
ACIDO ACETICO |  |  | 2 | 2000
SARABID EP |  |  | 2 | 2000
MUESTRA
Colorantes
Formula |  | % | gr.
PARDO LUMACRON SER 150% |  | 0.137 | 146.77632
RUBINA LUMACRON 2GFL CONC |  | 0.024 | 25.71264
AZUL MARINO DIANIX CC |  | 0.56 | 599.9616
TELARES | MARINO |  | ORDEN | 2214 | 2024-09-20
Formula |  | % | gr.
PARDO LUMACRON SER 150% |  | 0.137 | 146.77632
RUBINA LUMACRON 2GFL CONC |  | 0.024 | 25.71264
AZUL MARINO DIANIX CC |  | 0.56 | 599.9616 | CONTROL DE PESADA

## TELARES POPLIN POL MARINO 2213
PROGRAMA N°1 |  | TEMPERATURA.130°C |  | OP.TECNOTAX
Cliente | TELARES |  |  | Fecha | 2024-09-20
Articulo | 2449 POPLIN |  |  | Material | POL/ALG
Ancho | 1.5 | m. |  | Orden | 2113
Kilos | 107.136 | Kg. |  | Proceso | TEÑIDO POL
Metros | 496 | m. |  | Maquina | JET 1
Color | MARINO |  |  | Litros baño | 1000
g/m | 0.216 |  |  | RB | 9.333931
Remito | 9114
Auxiliares |  |  | G/L | Gr
BIAVIN 109 |  |  | 0.6 | 600
ACIDO ACETICO |  |  | 2 | 2000
SARABID EP |  |  | 2 | 2000
MUESTRA
Colorantes
Formula |  | % | gr.
PARDO LUMACRON SER 150% |  | 0.137 | 146.77632
RUBINA LUMACRON 2GFL CONC |  | 0.024 | 25.71264
AZUL MARINO DIANIX CC |  | 0.56 | 599.9616
TELARES | MARINO |  | ORDEN | 2113 | 2024-09-20
Formula |  | % | gr.
PARDO LUMACRON SER 150% |  | 0.137 | 146.77632
RUBINA LUMACRON 2GFL CONC |  | 0.024 | 25.71264
AZUL MARINO DIANIX CC |  | 0.56 | 599.9616 | CONTROL DE PESADA

## TELARES R S ALG MNO NOCHE 2212
MAQUINA JIGGER 2 |  | TEMPERATURA 98°C |  | OP.TECNOTEX
Cliente | TELARES DEL SUR |  |  | Fecha | 2024-09-20
Articulo | RIP STOP |  |  | Material | POL/ALG
Ancho | 1.5 | m. |  | Orden | 2212
Kilos | 303.6 | Kg. |  | Proceso | TEÑIDO ALG
Metros | 1012 | m. |  | Maquina | JIGGER
Color | MARINO NOCHE |  |  | Litros baño | 600
g/m | 0.3 |  |  | RB | 1.976285
Remito | 8936
Auxiliares
DISPERKAL |  |  | 1 | 600
TENSOL ZD |  |  | 1 | 600
SAL ENTREFINA |  |  | 40 | 24000
Colorantes |  |  |  |  | MUESTRA
Formula |  | % | gr.
NARANJA KAYARUS 2GL 200% |  | 0.61 | 1851.96
ROJO KAYARUS 3BL 200% |  | 0.41 | 1244.76
AZUL KAYARUS BRL 200% |  | 2.52 | 7650.72
TELARES DEL SUR | MARINO NOCHE |  | Orden | 2212 | 2024-09-20
Formula |  | % | gr.
NARANJA KAYARUS 2GL 200% |  | 0.61 | 1851.96
ROJO KAYARUS 3BL 200% |  | 0.41 | 1244.76
AZUL KAYARUS BRL 200% |  | 2.52 | 7650.72 | CONTROL DE PESADA
FIJAR EN MAQUINA 10 MINUTOS A 50°C
ACIDO ACETICO |  | 1.5 | 900
ARKAFIX |  | 3 | 1800

## TELARES R S POL MNO NOCHE 2208
PROGRAMA N°1 |  | TEMPERATURA.130°C |  | OP.TECNOTEX
Cliente | TELARES DEL SUR |  |  | Fecha | 2024-09-20
Articulo | RIP STOP |  |  | Material | POL/ALG
Ancho | 1.5 | m. |  | Orden | 2208
Kilos | 151.8 | Kg. |  | Proceso | TEÑIDO POL
Metros | 506 |  |  | Maquina | JET 1
Color | MARINO NOCHE |  |  | Litros baño | 1000
g/m | 0.3 |  |  | RB | 6.587615
Remito | 8936
1) BIODESCRUDE, MANTENER X 20MN A 60°C LUEGO CALENTAR A 80°C X 5 MN TIRAR BAÑO
BIOTEX FUSION |  | 3 | 3000
DEZIZE HT |  | 2 | 2000
ACIDO ACETICO |  | 1 | 1000
Auxiliares |  | G/L | gr.
RESPUMIT NF |  | 0.4 | 400
BIAVIN 109 NEW |  | 0.6 | 600
ACIDO ACETICO |  | 2 | 2000
SARABID EP |  | 2 | 2000
MUESTRA
Colorantes
Formula |  | % | gr.
PARDO LUMACRON SER 150% |  | 0.2 | 303.6
RUBINA LUMACRON 2GFL CONC |  | 0.03 | 45.54
AZUL MNO LUMACRON EXNSF 300% |  | 0.6 | 910.8
TELARES DEL SUR | MARINO NOCHE |  | ORDEN | 2208 | 2024-09-20
Formula |  | % | gr.
PARDO LUMACRON SER 150% |  | 0.2 | 303.6
RUBINA LUMACRON 2GFL CONC |  | 0.03 | 45.54
AZUL MNO LUMACRON EXNSF 300% |  | 0.6 | 910.8 | CONTROL DE PESADA

## TELARES R S POL MNO NOCHE 2207
PROGRAMA N°1 |  | TEMPERATURA.130°C |  | OP.TECNOTEX
Cliente | TELARES DEL SUR |  |  | Fecha | 2024-09-20
Articulo | RIP STOP |  |  | Material | POL/ALG
Ancho | 1.5 | m. |  | Orden | 2207
Kilos | 151.8 | Kg. |  | Proceso | TEÑIDO POL
Metros | 506 |  |  | Maquina | JET 1
Color | MARINO NOCHE |  |  | Litros baño | 1000
g/m | 0.3 |  |  | RB | 6.587615
Remito | 8936
1) BIODESCRUDE, MANTENER X 20MN A 60°C LUEGO CALENTAR A 80°C X 5 MN TIRAR BAÑO
BIOTEX FUSION |  | 3 | 3000
DEZIZE HT |  | 2 | 2000
ACIDO ACETICO |  | 1 | 1000
Auxiliares |  | G/L | gr.
RESPUMIT NF |  | 0.4 | 400
BIAVIN 109 NEW |  | 0.6 | 600
ACIDO ACETICO |  | 2 | 2000
SARABID EP |  | 2 | 2000
MUESTRA
Colorantes
Formula |  | % | gr.
PARDO LUMACRON SER 150% |  | 0.2 | 303.6
RUBINA LUMACRON 2GFL CONC |  | 0.03 | 45.54
AZUL MNO LUMACRON EXNSF 300% |  | 0.6 | 910.8
TELARES DEL SUR | MARINO NOCHE |  | ORDEN | 2207 | 2024-09-20
Formula |  | % | gr.
PARDO LUMACRON SER 150% |  | 0.2 | 303.6
RUBINA LUMACRON 2GFL CONC |  | 0.03 | 45.54
AZUL MNO LUMACRON EXNSF 300% |  | 0.6 | 910.8 | CONTROL DE PESADA

## TELARES POPLIN ALG BEIGE 2193
MAQUINA JIGGER 1 |  | TEMPERATURA.98°C |  | OP. TECNOTEX
Cliente | TELARES D SUR |  |  | Fecha | 2024-09-20
Articulo | POPLIN 2449 |  |  | Material | ALG/POL
Ancho | 1.52 | m. |  | Orden | 2193
Kilos | 232.2 | Kg. |  | Proceso | TEÑIDO ALGODÓN
Metros | 1080 | m. |  | Maquina | JIGGERS
Color | BEIGE |  |  | Litros baño | 600
g/m | 0.215 |  |  | RB | 2.583979
Remito | 9078
Auxiliares
TENZOL ZD |  |  | 1 | 600
DISPERKAL |  |  | 1 | 600
DISPERQUEST FDS |  |  | 1.5 | 900
SAL ENTREFINA LAVADA |  |  | 40 | 24000
Colorantes |  |  |  |  | MUESTRA
Formula |  | % | gr.
NARANJA KAYARUS 2GL 200% |  | 0.042 | 97.524
ROJO KAYARUS 3BL 200% |  | 0.0205 | 47.601
AZUL KAYARUS BRL 200% |  | 0.0276 | 64.0872
TELARES D SUR | BEIGE |  | Orden | 2193 | 2024-09-20
Formula |  | % | gr.
NARANJA KAYARUS 2GL 200% |  | 0.042 | 97.524
ROJO KAYARUS 3BL 200% |  | 0.0205 | 47.601
AZUL KAYARUS BRL 200% |  | 0.0276 | 64.0872 | CONTROL DE PESADA
FIJAR EN MAQUINA 10 MINUTOS A 50°C
ACIDO ACETICO |  | 1.5 | 900
ARKAFIX |  | 3 | 1800

## TELARES D SR TRACKER NEGRO 2188
PROGRAMA N°5 |  | TEMPERATURA.130°C |  | OP.TECNOTEX
Cliente | TELARES D SUR |  |  | Fecha | 2024-09-20
Articulo | TRACKER |  |  | Material | POLIESTER
Ancho | 1.6 | m. |  | Orden | 2188
Kilos | 139.86 | Kg. |  | Proceso | TEÑIDO POL
Metros | 333 | m. |  | Maquina | JET 1
Color | NEGRO |  |  | Litros baño | 1000
g/m | 0.42 |  |  | RB | 7.150007
Remito | 9082
Auxiliares |  |  |  | MEDIR PH 4,5
RESPUMIT NF |  | 0.4 | 400 | INICIO=
BIAVIN 109 |  | 0.6 | 600 | FINAL =
ACIDO ACETICO |  | 2 | 2000
SARABID EP |  | 2.5 | 2500
MUESTRA
Colorantes
Formula |  | % | gr.
RUBINA LUMACRON 2GFL CONC |  | 0.1 | 139.86
NEGRO DISPERSO TQ EXSF 300% |  | 3.6 | 5034.96
TELARES D SUR |  | NEGRO | ORDEN | 2188 | 2024-09-20
Formula |  | % | gr.
RUBINA LUMACRON 2GFL CONC |  | 0.1 | 139.86
NEGRO DISPERSO TQ EXSF 300% |  | 3.6 | 5034.96
CONTROL DE PESADA
LAVADO DE FIBRA Y NEUTRALIZADO FINAL
SODA SOLWAY |  | 2 | 2000
HIDROSULFITO DE SODIO |  | 2 | 2000
ACIDO ACETICO |  | 1.5 | 1500

## TELARES D SR TRACKER NEGRO 2187
PROGRAMA N°5 |  | TEMPERATURA.130°C |  | OP.TECNOTEX
Cliente | TELARES D SUR |  |  | Fecha | 2024-09-20
Articulo | TRACKER |  |  | Material | POLIESTER
Ancho | 1.6 | m. |  | Orden | 2187
Kilos | 139.86 | Kg. |  | Proceso | TEÑIDO POL
Metros | 333 | m. |  | Maquina | JET 1
Color | NEGRO |  |  | Litros baño | 1000
g/m | 0.42 |  |  | RB | 7.150007
Remito | 9082
Auxiliares |  |  |  | MEDIR PH 4,5
RESPUMIT NF |  | 0.4 | 400 | INICIO=
BIAVIN 109 |  | 0.6 | 600 | FINAL =
ACIDO ACETICO |  | 2 | 2000
SARABID EP |  | 2.5 | 2500
MUESTRA
Colorantes
Formula |  | % | gr.
RUBINA LUMACRON 2GFL CONC |  | 0.1 | 139.86
NEGRO DISPERSO TQ EXSF 300% |  | 3.6 | 5034.96
TELARES D SUR |  | NEGRO | ORDEN | 2187 | 2024-09-20
Formula |  | % | gr.
RUBINA LUMACRON 2GFL CONC |  | 0.1 | 139.86
NEGRO DISPERSO TQ EXSF 300% |  | 3.6 | 5034.96
CONTROL DE PESADA
LAVADO DE FIBRA Y NEUTRALIZADO FINAL
SODA SOLWAY |  | 2 | 2000
HIDROSULFITO DE SODIO |  | 2 | 2000
ACIDO ACETICO |  | 1.5 | 1500

## TELARES D SR TRACKER NEGRO 2186
PROGRAMA N°5 |  | TEMPERATURA.130°C |  | OP.TECNOTEX
Cliente | TELARES D SUR |  |  | Fecha | 2024-09-20
Articulo | TRACKER |  |  | Material | POLIESTER
Ancho | 1.6 | m. |  | Orden | 2186
Kilos | 139.86 | Kg. |  | Proceso | TEÑIDO POL
Metros | 333 | m. |  | Maquina | JET 1
Color | NEGRO |  |  | Litros baño | 1000
g/m | 0.42 |  |  | RB | 7.150007
Remito | 9082
Auxiliares |  |  |  | MEDIR PH 4,5
RESPUMIT NF |  | 0.4 | 400 | INICIO=
BIAVIN 109 |  | 0.6 | 600 | FINAL =
ACIDO ACETICO |  | 2 | 2000
SARABID EP |  | 2.5 | 2500
MUESTRA
Colorantes
Formula |  | % | gr.
RUBINA LUMACRON 2GFL CONC |  | 0.1 | 139.86
NEGRO DISPERSO TQ EXSF 300% |  | 3.6 | 5034.96
TELARES D SUR |  | NEGRO | ORDEN | 2186 | 2024-09-20
Formula |  | % | gr.
RUBINA LUMACRON 2GFL CONC |  | 0.1 | 139.86
NEGRO DISPERSO TQ EXSF 300% |  | 3.6 | 5034.96
CONTROL DE PESADA
LAVADO DE FIBRA Y NEUTRALIZADO FINAL
SODA SOLWAY |  | 2 | 2000
HIDROSULFITO DE SODIO |  | 2 | 2000
ACIDO ACETICO |  | 1.5 | 1500

## TELARES R S ALG MNO NOCHE 2184
MAQUINA JIGGER 2 |  | TEMPERATURA 98°C |  | OP.TECNOTEX
Cliente | TELARES DEL SUR |  |  | Fecha | 2024-09-20
Articulo | RIP STOP |  |  | Material | POL/ALG
Ancho | 1.5 | m. |  | Orden | 2184
Kilos | 322.5 | Kg. |  | Proceso | TEÑIDO ALG
Metros | 1075 | m. |  | Maquina | JIGGER
Color | MARINO NOCHE |  |  | Litros baño | 600
g/m | 0.3 |  |  | RB | 1.860465
Remito | 7516
Auxiliares
DISPERKAL |  |  | 1 | 600
TENSOL ZD |  |  | 1 | 600
SAL ENTREFINA |  |  | 40 | 24000
Colorantes |  |  |  |  | MUESTRA
Formula |  | % | gr.
NARANJA KAYARUS 2GL 200% |  | 0.61 | 1967.25
ROJO KAYARUS 3BL 200% |  | 0.41 | 1322.25
AZUL KAYARUS BRL 200% |  | 2.52 | 8127
TELARES DEL SUR | MARINO NOCHE |  | Orden | 2184 | 2024-09-20
Formula |  | % | gr.
NARANJA KAYARUS 2GL 200% |  | 0.61 | 1967.25
ROJO KAYARUS 3BL 200% |  | 0.41 | 1322.25
AZUL KAYARUS BRL 200% |  | 2.52 | 8127 | CONTROL DE PESADA
FIJAR EN MAQUINA 10 MINUTOS A 50°C
ACIDO ACETICO |  | 1.5 | 900
ARKAFIX |  | 3 | 1800

## TELARES PANTALON BEIGE POL 2174
PROGRAMA N°9/1 |  | TEMPERATURA 130°C |  | OP.TECNOTEX
Cliente | TELARES |  |  | Fecha | 2024-09-20
Articulo | 2449 POPLIN |  |  | Material | POL/ALG
Ancho | 1.5 | m. |  | Orden | 2174
Kilos | 116.1 | Kg. |  | Proceso | TEÑIDO POL
Metros | 540 | m. |  | Maquina | JET 1
Color | BEIGE |  |  | Litros baño | 1000
g/m | 0.215 |  |  | RB | 9.899482
Remito | 9078
1) BIODESCRUDE CON BIOTEX FUSION 3 LITROS.
MENTENER 20 MN A 60°C LUEGO CALENTAR A 80 X 5 MINUTOS TIRAR EL BAÑO Y TEÑIR
Auxiliares |  | % | g/l | g
RESPUMIT NF |  |  | 0.4 | 400
BIAVIN 109 |  |  | 0.6 | 600
EGASOL 910 |  |  | 2 | 2000
SARABID EP |  |  | 2 | 2000
MUESTRA
Colorantes
Formula |  | % | gr.
AMARILLO LUMACRON E3G 200% |  | 0.025 | 29.025
ROJO SERILENE 2BL 200% |  | 0.032 | 37.152
AZUL LUMACRON FBLE 150% |  | 0.02 | 23.22
TELARES | 2449 POPLIN | BEIGE | Orden | 2174 | 2024-09-20
|  | % | gr.
AMARILLO LUMACRON E3G 200% |  | 0.025 | 29.025
ROJO SERILENE 2BL 200% |  | 0.032 | 37.152
AZUL LUMACRON FBLE 150% |  | 0.02 | 23.22 | CONTROL DE PESADA

## TELARES PANTALON BEIGE POL 2173
PROGRAMA N°9/1 |  | TEMPERATURA 130°C |  | OP.TECNOTEX
Cliente | TELARES |  |  | Fecha | 2024-09-20
Articulo | 2449 POPLIN |  |  | Material | POL/ALG
Ancho | 1.5 | m. |  | Orden | 2173
Kilos | 116.1 | Kg. |  | Proceso | TEÑIDO POL
Metros | 540 | m. |  | Maquina | JET 1
Color | BEIGE |  |  | Litros baño | 1000
g/m | 0.215 |  |  | RB | 9.899482
Remito | 9078
1) BIODESCRUDE CON BIOTEX FUSION 3 LITROS.
MENTENER 20 MN A 60°C LUEGO CALENTAR A 80 X 5 MINUTOS TIRAR EL BAÑO Y TEÑIR
Auxiliares |  | % | g/l | g
RESPUMIT NF |  |  | 0.4 | 400
BIAVIN 109 |  |  | 0.6 | 600
EGASOL 910 |  |  | 2 | 2000
SARABID EP |  |  | 2 | 2000
MUESTRA
Colorantes
Formula |  | % | gr.
AMARILLO LUMACRON E3G 200% |  | 0.025 | 29.025
ROJO SERILENE 2FB 200% |  | 0.032 | 37.152
AZUL LUMACRON FBLE 150% |  | 0.02 | 23.22
TELARES | 2449 POPLIN | BEIGE | Orden | 2173 | 2024-09-20
|  | % | gr.
AMARILLO LUMACRON E3G 200% |  | 0.025 | 29.025
ROJO SERILENE 2FB 200% |  | 0.032 | 37.152
AZUL LUMACRON FBLE 150% |  | 0.02 | 23.22 | CONTROL DE PESADA

## TELARES R S POL MNO NOCHE 2171
PROGRAMA N°9/1 |  | TEMPERATURA.130°C |  | OP.TECNOTEX
Cliente | TELARES DEL SUR |  |  | Fecha | 2024-09-20
Articulo | RIP STOP |  |  | Material | POL/ALG
Ancho | 1.5 | m. |  | Orden | 2171
Kilos | 161.1 | Kg. |  | Proceso | TEÑIDO POL
Metros | 537 |  |  | Maquina | JET 1
Color | MARINO NOCHE |  |  | Litros baño | 1000
g/m | 0.3 |  |  | RB | 6.207325
Remito | 7516
1) BIODESCRUDE, MANTENER X 20MN A 60°C LUEGO CALENTAR A 80°C X 5 MN TIRAR BAÑO
BIOTEX FUSION |  | 3 | 3000
DEZIZE HT |  | 2 | 2000
ACIDO ACETICO |  | 1 | 1000
Auxiliares |  | G/L | gr.
RESPUMIT NF |  | 0.4 | 400
BIAVIN 109 NEW |  | 0.6 | 600
ACIDO ACETICO |  | 2 | 2000
SARABID EP |  | 2 | 2000
MUESTRA
Colorantes
Formula |  | % | gr.
PARDO LUMACRON SER 150% |  | 0.2 | 322.2
RUBINA LUMACRON 2GFL CONC |  | 0.03 | 48.33
AZUL MNO LUMACRON EXNSF 300% |  | 0.6 | 966.6
TELARES DEL SUR | MARINO NOCHE |  | ORDEN | 2171 | 2024-09-20
Formula |  | % | gr.
PARDO LUMACRON SER 150% |  | 0.2 | 322.2
RUBINA LUMACRON 2GFL CONC |  | 0.03 | 48.33
AZUL MNO LUMACRON EXNSF 300% |  | 0.6 | 966.6 | CONTROL DE PESADA

## TELARES R S POL MNO NOCHE 2170
PROGRAMA N°9/1 |  | TEMPERATURA.130°C |  | OP.TECNOTEX
Cliente | TELARES DEL SUR |  |  | Fecha | 2024-09-20
Articulo | RIP STOP |  |  | Material | POL/ALG
Ancho | 1.5 | m. |  | Orden | 2170
Kilos | 161.1 | Kg. |  | Proceso | TEÑIDO POL
Metros | 537 | m. |  | Maquina | JET 1
Color | MARINO NOCHE |  |  | Litros baño | 1000
g/m | 0.3 |  |  | RB | 6.207325
Remito | 7516
1) BIODESCRUDE, MANTENER X 20MN A 60°C LUEGO CALENTAR A 80°C X 5 MN TIRAR BAÑO
BIOTEX FUSION |  | 3 | 3000
DEZIZE HT |  | 2 | 2000
ACIDO ACETICO |  | 1 | 1000
Auxiliares |  | G/L | gr.
RESPUMIT NF |  | 0.4 | 400
BIAVIN 109 NEW |  | 0.6 | 600
ACIDO ACETICO |  | 2 | 2000
SARABID EP |  | 2 | 2000
MUESTRA
Colorantes
Formula |  | % | gr.
PARDO LUMACRON SER 150% |  | 0.2 | 322.2
RUBINA LUMACRON 2GFL CONC |  | 0.03 | 48.33
AZUL MNO LUMACRON EXNSF 300% |  | 0.6 | 966.6
TELARES DEL SUR | MARINO NOCHE |  | ORDEN | 2170 | 2024-09-20
Formula |  | % | gr.
PARDO LUMACRON SER 150% |  | 0.2 | 322.2
RUBINA LUMACRON 2GFL CONC |  | 0.03 | 48.33
AZUL MNO LUMACRON EXNSF 300% |  | 0.6 | 966.6 | CONTROL DE PESADA

## TELARES RIP STOP ALG NEGRO 2168
MAQUINA JIGGER 2 |  | TEMPERATURA 98°C |  | OP.TECNOTEX
Cliente | TELARES DEL SUR |  |  | Fecha | 2024-09-20
Articulo | RIP STOP |  |  | Material | POL/ALG
Ancho | 1.5 | m. |  | Orden | 2168
Kilos | 246.9 | Kg. |  | Proceso | TEÑIDO ALG
Metros | 823 | m. |  | Maquina | JIGGER
Color | NEGRO |  |  | Litros baño | 600
g/m | 0.3 |  |  | RB | 2.430134
Remito | 7518
Auxiliares
DISPERKAL |  |  | 1 | 600
TENSOL ZD |  |  | 1 | 600
SAL ENTREFINA |  |  | 40 | 24000
Colorantes |  |  |  |  | MUESTRA
Formula |  | % | gr.
AZUL KAYARUS BRL 200% |  | 0.2 | 493.8
NEGRO DIRECTO LUZ TQ FG 1800 |  | 2.4 | 5925.6
TELARES DEL SUR | NEGRO |  | Orden | 2168 | 2024-09-20
Formula |  | % | gr.
AZUL KAYARUS BRL 200% |  | 0.2 | 493.8
NEGRO DIRECTO LUZ TQ FG 1800 |  | 2.4 | 5925.6
CONTROL DE PESADA
FIJAR EN MAQUINA 10 MINUTOS A 50°C
ACIDO ACETICO |  | 1.5 | 900
ARKAFIX |  | 3 | 1800

## TELARES PANTALON NEGRO UNI 2162
PROGRAMA N°2 |  | TEMPERATURA 130°C |  | OP.TECNOTEX
Cliente | TELARES |  |  | Fecha | 2024-09-20
Articulo | PANTALONERIA |  |  | Material | POL/ALG
Ancho | 1.5 | m. |  | Orden | 2162
Kilos | 111.18 | Kg. |  | Proceso | TEÑIDO SIMULTANEO
Metros | 510 | m. |  | Maquina | JET 1
Color | NEGRO |  |  | Litros baño | 1000
g/m | 0.218 |  |  | RB | 9.899482
Remito | 9073
1) BIODESCRUDE CON BIOTEX FUSION 3 LITROS.
MENTENER 20 MN A 60°C LUEGO CALENTAR A 80 X 5 MINUTOS TIRAR EL BAÑO Y TEÑIR
Auxiliares |  | % | g/l | g
RESPUMIT NF |  |  | 0.4 | 400
BIAVIN 109 |  |  | 0.6 | 600
EGASOL 910 |  |  | 2 | 2000
SARABID EP |  |  | 2 | 2000
AGREGAR A 80°C SAL ENTREFINA LAVADA |  |  | 35 | 35000
MUESTRA
Colorantes
Formula |  | % | gr.
NEGRO DIANIX CCR SURFACTAN |  | 2.5 | 2779.5
NEGRO KAYARUS CH 1600 |  | 2.5 | 2779.5
TELARES | PANTALONERIA | NEGRO | Orden | 2162 | 2024-09-20
|  | % | gr.
NEGRO DIANIX CCR SURFACTAN |  | 2.5 | 2779.5
NEGRO KAYARUS CH 1600 |  | 2.5 | 2779.5 | CONTROL DE PESADA
FIJAR EN MAQUINA 10 MINUTOS A 50°C
ACIDO ACETICO |  | 1.5 | 1500
ARKAFIX |  | 2.5 | 2500

## TELARES PANTALON NEGRO UNI 2161
PROGRAMA N°2 |  | TEMPERATURA 130°C |  | OP.TECNOTEX
Cliente | TELARES |  |  | Fecha | 2024-09-20
Articulo | PANTALONERIA |  |  | Material | POL/ALG
Ancho | 1.5 | m. |  | Orden | 2161
Kilos | 111.18 | Kg. |  | Proceso | TEÑIDO SIMULTANEO
Metros | 510 | m. |  | Maquina | JET 1
Color | NEGRO |  |  | Litros baño | 1000
g/m | 0.218 |  |  | RB | 9.899482
Remito | 9073
1) BIODESCRUDE CON BIOTEX FUSION 3 LITROS.
MENTENER 20 MN A 60°C LUEGO CALENTAR A 80 X 5 MINUTOS TIRAR EL BAÑO Y TEÑIR
Auxiliares |  | % | g/l | g
RESPUMIT NF |  |  | 0.4 | 400
BIAVIN 109 |  |  | 0.6 | 600
EGASOL 910 |  |  | 2 | 2000
SARABID EP |  |  | 2 | 2000
AGREGAR A 80°C SAL ENTREFINA LAVADA |  |  | 35 | 35000
MUESTRA
Colorantes
Formula |  | % | gr.
NEGRO DIANIX CCR SURFACTAN |  | 2.5 | 2779.5
NEGRO KAYARUS CH 1600 |  | 2.5 | 2779.5
TELARES | PANTALONERIA | NEGRO | Orden | 2161 | 2024-09-20
|  | % | gr.
NEGRO DIANIX CCR SURFACTAN |  | 2.5 | 2779.5
NEGRO KAYARUS CH 1600 |  | 2.5 | 2779.5 | CONTROL DE PESADA
FIJAR EN MAQUINA 10 MINUTOS A 50°C
ACIDO ACETICO |  | 1.5 | 1500
ARKAFIX |  | 2.5 | 2500

## TELARES RIPSTOP POL NEGRO 2155
PROGRAMA N°1 |  | TEMPERATURA.130°C |  | OP.TECNOTEX
Cliente | TELARES DEL SUR |  |  | Fecha | 2024-09-20
Articulo | RIP STOP |  |  | Material | POL/ALG
Ancho | 1.5 | m. |  | Orden | 2154
Kilos | 123.3 | Kg. |  | Proceso | TEÑIDO POL
Metros | 411 | m. |  | Maquina | JET 1
Color | NEGRO |  |  | Litros baño | 1000
g/m | 0.3 |  |  | RB | 8.1103
Remito | 7518
1) BIODESCRUDE, MANTENER X 20MN A 60°C LUEGO CALENTAR A 80°C X 5 MN TIRAR BAÑO
BIOTEX FUSION |  | 3 | 3000
DEZIZE HT |  | 2 | 2000
ACIDO ACETICO |  | 1 | 1000
Auxiliares |  | G/L | gr.
RESPUMIT NF |  | 0.4 | 400
BIAVIN 109 |  | 0.6 | 600
ACIDO ACETICO |  | 2 | 2000
SARABID EP |  | 2 | 2000
MUESTRA
Colorantes
Formula |  | % | gr.
RUBINA LUMACRON 2GFL CONC |  | 0.07 | 86.31
NEGRO DIANIX CCR |  | 2.5 | 3082.5
TELARES DEL SUR | NEGRO |  | ORDEN | 2154 | 2024-09-20
Formula |  | % | gr.
RUBINA LUMACRON 2GFL CONC |  | 0.07 | 86.31
NEGRO DIANIX CCR |  | 2.5 | 3082.5
CONTROL DE PESADA

## TELARES RIPSTOP POL NEGRO 2154
PROGRAMA N°1 |  | TEMPERATURA.130°C |  | OP.TECNOTEX
Cliente | TELARES DEL SUR |  |  | Fecha | 2024-09-20
Articulo | RIP STOP |  |  | Material | POL/ALG
Ancho | 1.5 | m. |  | Orden | 2154
Kilos | 123.3 | Kg. |  | Proceso | TEÑIDO POL
Metros | 411 | m. |  | Maquina | JET 1
Color | NEGRO |  |  | Litros baño | 1000
g/m | 0.3 |  |  | RB | 8.1103
Remito | 7518
1) BIODESCRUDE, MANTENER X 20MN A 60°C LUEGO CALENTAR A 80°C X 5 MN TIRAR BAÑO
BIOTEX FUSION |  | 3 | 3000
DEZIZE HT |  | 2 | 2000
ACIDO ACETICO |  | 1 | 1000
Auxiliares |  | G/L | gr.
RESPUMIT NF |  | 0.4 | 400
BIAVIN 109 |  | 0.6 | 600
ACIDO ACETICO |  | 2 | 2000
SARABID EP |  | 2 | 2000
MUESTRA
Colorantes
Formula |  | % | gr.
RUBINA LUMACRON 2GFL CONC |  | 0.07 | 86.31
NEGRO DIANIX CCR |  | 2.5 | 3082.5
TELARES DEL SUR | NEGRO |  | ORDEN | 2154 | 2024-09-20
Formula |  | % | gr.
RUBINA LUMACRON 2GFL CONC |  | 0.07 | 86.31
NEGRO DIANIX CCR |  | 2.5 | 3082.5
CONTROL DE PESADA

## TELARES D SUR TRACK G TOPO 2148
PROGRAMA N°5 |  | TEMPERATURA.130°C |  | OP.TECNOTEX
Cliente | TELARES D SUR |  |  | Fecha | 2024-09-20
Articulo | TRACKER |  |  | Material | POLIESTER
Ancho | 1.62 | m. |  | Orden | 2148
Kilos | 105 | Kg. |  | Proceso | TEÑIDO POL
Metros | 250 | m. |  | Maquina | JET 1
Color | GRIS TOPO S/M |  |  | Litros baño | 1000
g/m | 0.42 |  |  | RB | 9.52381
Remito | 9065 |  |  | REPROCESO CON 15%
Auxiliares |  |  |  | MEDIR PH 4,5
RESPUMIT NF |  | 0.4 | 400 | INICIO=
BIAVIN 109 |  | 0.6 | 600 | FINAL =
ACIDO ACETICO |  | 2 | 2000
SARABID EP |  | 2 | 2000
Colorantes
Formula |  | % | gr.
PARDO LUMACRON SER 150% |  | 0.047 | 49.35
RUBINA LUMACRON 2GFL CONC |  | 0.014 | 14.7
AZUL LUMACRON FBLE 150% |  | 0.08 | 84
TELARES D SUR |  | GRIS TOPO S/M | ORDEN | 2148 | 2024-09-20
Formula |  | % | gr.
PARDO LUMACRON SER 150% |  | 0.047 | 49.35
RUBINA LUMACRON 2GFL CONC |  | 0.014 | 14.7
AZUL LUMACRON FBLE 150% |  | 0.08 | 84 | CONTROL DE PESADA
LAVADO DE FIBRA Y NEUTRALIZADO FINAL
SODA SOLWAY |  | 2 | 2000
HIDROSULFITO DE SODIO |  | 2 | 2000
ACIDO ACETICO |  | 1.5 | 1500

## TELARES D SUR TRACK G TOPO 2144
PROGRAMA N°5 |  | TEMPERATURA.130°C |  | OP.TECNOTEX
Cliente | TELARES D SUR |  |  | Fecha | 2024-09-20
Articulo | TRACKER |  |  | Material | POLIESTER
Ancho | 1.62 | m. |  | Orden | 2144
Kilos | 141.54 | Kg. |  | Proceso | TEÑIDO POL
Metros | 337 | m. |  | Maquina | JET 1
Color | GRIS TOPO S/M |  |  | Litros baño | 1000
g/m | 0.42 |  |  | RB | 7.065141
Remito | 9065
Auxiliares |  |  |  | MEDIR PH 4,5
RESPUMIT NF |  | 0.4 | 400 | INICIO=
BIAVIN 109 |  | 0.6 | 600 | FINAL =
ACIDO ACETICO |  | 2 | 2000
SARABID EP |  | 2 | 2000
Colorantes
Formula |  | % | gr.
PARDO LUMACRON SER 150% |  | 0.315 | 445.851
RUBINA LUMACRON 2GFL CONC |  | 0.095 | 134.463
AZUL LUMACRON FBLE 150% |  | 0.54 | 764.316
TELARES D SUR |  | GRIS TOPO S/M | ORDEN | 2144 | 2024-09-20
Formula |  | % | gr.
PARDO LUMACRON SER 150% |  | 0.315 | 445.851
RUBINA LUMACRON 2GFL CONC |  | 0.095 | 134.463
AZUL LUMACRON FBLE 150% |  | 0.54 | 764.316 | CONTROL DE PESADA
LAVADO DE FIBRA Y NEUTRALIZADO FINAL
SODA SOLWAY |  | 2 | 2000
HIDROSULFITO DE SODIO |  | 2 | 2000
ACIDO ACETICO |  | 1.5 | 1500

## TELARES D SUR TRACK G TOPO 2143
PROGRAMA N°5 |  | TEMPERATURA.130°C |  | OP.TECNOTEX
Cliente | TELARES D SUR |  |  | Fecha | 2024-09-20
Articulo | TRACKER |  |  | Material | POLIESTER
Ancho | 1.62 | m. |  | Orden | 2143
Kilos | 141.54 | Kg. |  | Proceso | TEÑIDO POL
Metros | 337 | m. |  | Maquina | JET 1
Color | GRIS TOPO S/M |  |  | Litros baño | 1000
g/m | 0.42 |  |  | RB | 7.065141
Remito | 9065
Auxiliares |  |  |  | MEDIR PH 4,5
RESPUMIT NF |  | 0.4 | 400 | INICIO=
BIAVIN 109 |  | 0.6 | 600 | FINAL =
ACIDO ACETICO |  | 2 | 2000
SARABID EP |  | 2 | 2000
Colorantes
Formula |  | % | gr.
PARDO LUMACRON SER 150% |  | 0.315 | 445.851
RUBINA LUMACRON 2GFL CONC |  | 0.095 | 134.463
AZUL LUMACRON FBLE 150% |  | 0.54 | 764.316
TELARES D SUR |  | GRIS TOPO S/M | ORDEN | 2143 | 2024-09-20
Formula |  | % | gr.
PARDO LUMACRON SER 150% |  | 0.315 | 445.851
RUBINA LUMACRON 2GFL CONC |  | 0.095 | 134.463
AZUL LUMACRON FBLE 150% |  | 0.54 | 764.316 | CONTROL DE PESADA
LAVADO DE FIBRA Y NEUTRALIZADO FINAL
SODA SOLWAY |  | 2 | 2000
HIDROSULFITO DE SODIO |  | 2 | 2000
ACIDO ACETICO |  | 1.5 | 1500

## TELARES D SUR TRACK G TOPO 2142
PROGRAMA N°5 |  | TEMPERATURA.130°C |  | OP.TECNOTEX
Cliente | TELARES D SUR |  |  | Fecha | 2024-09-20
Articulo | TRACKER |  |  | Material | POLIESTER
Ancho | 1.62 | m. |  | Orden | 2142
Kilos | 141.54 | Kg. |  | Proceso | TEÑIDO POL
Metros | 337 | m. |  | Maquina | JET 1
Color | GRIS TOPO S/M |  |  | Litros baño | 1000
g/m | 0.42 |  |  | RB | 7.065141
Remito | 9065
Auxiliares |  |  |  | MEDIR PH 4,5
RESPUMIT NF |  | 0.4 | 400 | INICIO=
BIAVIN 109 |  | 0.6 | 600 | FINAL =
ACIDO ACETICO |  | 2 | 2000
SARABID EP |  | 2 | 2000
Colorantes
Formula |  | % | gr.
PARDO LUMACRON SER 150% |  | 0.315 | 445.851
RUBINA LUMACRON 2GFL CONC |  | 0.095 | 134.463
AZUL LUMACRON FBLE 150% |  | 0.54 | 764.316
TELARES D SUR |  | GRIS TOPO S/M | ORDEN | 2142 | 2024-09-20
Formula |  | % | gr.
PARDO LUMACRON SER 150% |  | 0.315 | 445.851
RUBINA LUMACRON 2GFL CONC |  | 0.095 | 134.463
AZUL LUMACRON FBLE 150% |  | 0.54 | 764.316 | CONTROL DE PESADA
LAVADO DE FIBRA Y NEUTRALIZADO FINAL
SODA SOLWAY |  | 2 | 2000
HIDROSULFITO DE SODIO |  | 2 | 2000
ACIDO ACETICO |  | 1.5 | 1500

## TELARES D SUR TRACK G TOPO 2129
PROGRAMA N°5 |  | TEMPERATURA.130°C |  | OP.TECNOTEX
Cliente | TELARES D SUR |  |  | Fecha | 2024-09-20
Articulo | TRACKER |  |  | Material | POLIESTER
Ancho | 1.62 | m. |  | Orden | 2129
Kilos | 140.28 | Kg. |  | Proceso | TEÑIDO POL
Metros | 334 | m. |  | Maquina | JET 1
Color | GRIS TOPO S/M |  |  | Litros baño | 1000
g/m | 0.42 |  |  | RB | 7.1286
Remito | 9019
Auxiliares |  |  |  | MEDIR PH 4,5
RESPUMIT NF |  | 0.4 | 400 | INICIO=
BIAVIN 109 |  | 0.6 | 600 | FINAL =
ACIDO ACETICO |  | 2 | 2000
SARABID EP |  | 2 | 2000
Colorantes
Formula |  | % | gr.
PARDO LUMACRON SER 150% |  | 0.315 | 441.882
RUBINA LUMACRON 2GFL CONC |  | 0.095 | 133.266
AZUL LUMACRON FBLE 150% |  | 0.54 | 757.512
TELARES D SUR |  | GRIS TOPO S/M | ORDEN | 2129 | 2024-09-20
Formula |  | % | gr.
PARDO LUMACRON SER 150% |  | 0.315 | 441.882
RUBINA LUMACRON 2GFL CONC |  | 0.095 | 133.266
AZUL LUMACRON FBLE 150% |  | 0.54 | 757.512 | CONTROL DE PESADA
LAVADO DE FIBRA Y NEUTRALIZADO FINAL
SODA SOLWAY |  | 2 | 2000
HIDROSULFITO DE SODIO |  | 2 | 2000
ACIDO ACETICO |  | 1.5 | 1500

## TELARES D SUR TRACK G TOPO 2128
PROGRAMA N°5 |  | TEMPERATURA.130°C |  | OP.TECNOTEX
Cliente | TELARES D SUR |  |  | Fecha | 2024-09-20
Articulo | TRACKER |  |  | Material | POLIESTER
Ancho | 1.62 | m. |  | Orden | 2128
Kilos | 140.28 | Kg. |  | Proceso | TEÑIDO POL
Metros | 334 | m. |  | Maquina | JET 1
Color | GRIS TOPO S/M |  |  | Litros baño | 1000
g/m | 0.42 |  |  | RB | 7.1286
Remito | 9019
Auxiliares |  |  |  | MEDIR PH 4,5
RESPUMIT NF |  | 0.4 | 400 | INICIO=
BIAVIN 109 |  | 0.6 | 600 | FINAL =
ACIDO ACETICO |  | 2 | 2000
SARABID EP |  | 2 | 2000
Colorantes
Formula |  | % | gr.
PARDO LUMACRON SER 150% |  | 0.315 | 441.882
RUBINA LUMACRON 2GFL CONC |  | 0.095 | 133.266
AZUL LUMACRON FBLE 150% |  | 0.54 | 757.512
TELARES D SUR |  | GRIS TOPO S/M | ORDEN | 2128 | 2024-09-20
Formula |  | % | gr.
PARDO LUMACRON SER 150% |  | 0.315 | 441.882
RUBINA LUMACRON 2GFL CONC |  | 0.095 | 133.266
AZUL LUMACRON FBLE 150% |  | 0.54 | 757.512 | CONTROL DE PESADA
LAVADO DE FIBRA Y NEUTRALIZADO FINAL
SODA SOLWAY |  | 2 | 2000
HIDROSULFITO DE SODIO |  | 2 | 2000
ACIDO ACETICO |  | 1.5 | 1500

## TELARES D SUR TRACK G TOPO 2127
PROGRAMA N°5 |  | TEMPERATURA.130°C |  | OP.TECNOTEX
Cliente | TELARES D SUR |  |  | Fecha | 2024-09-20
Articulo | TRACKER |  |  | Material | POLIESTER
Ancho | 1.62 | m. |  | Orden | 2127
Kilos | 140.28 | Kg. |  | Proceso | TEÑIDO POL
Metros | 334 | m. |  | Maquina | JET 1
Color | GRIS TOPO S/M |  |  | Litros baño | 1000
g/m | 0.42 |  |  | RB | 7.1286
Remito | 9019
Auxiliares |  |  |  | MEDIR PH 4,5
RESPUMIT NF |  | 0.4 | 400 | INICIO=
BIAVIN 109 |  | 0.6 | 600 | FINAL =
ACIDO ACETICO |  | 2 | 2000
SARABID EP |  | 2 | 2000
Colorantes
Formula |  | % | gr.
PARDO LUMACRON SER 150% |  | 0.315 | 441.882
RUBINA LUMACRON 2GFL CONC |  | 0.095 | 133.266
AZUL LUMACRON FBLE 150% |  | 0.54 | 757.512
TELARES D SUR |  | GRIS TOPO S/M | ORDEN | 2127 | 2024-09-20
Formula |  | % | gr.
PARDO LUMACRON SER 150% |  | 0.315 | 441.882
RUBINA LUMACRON 2GFL CONC |  | 0.095 | 133.266
AZUL LUMACRON FBLE 150% |  | 0.54 | 757.512 | CONTROL DE PESADA
LAVADO DE FIBRA Y NEUTRALIZADO FINAL
SODA SOLWAY |  | 2 | 2000
HIDROSULFITO DE SODIO |  | 2 | 2000
ACIDO ACETICO |  | 1.5 | 1500

## TELARES D SR TRACKER NEGRO 2121
PROGRAMA N°5 |  | TEMPERATURA.130°C |  | OP.TECNOTEX
Cliente | TELARES D SUR |  |  | Fecha | 2024-09-20
Articulo | TRACKER |  |  | Material | POLIESTER
Ancho | 1.6 | m. |  | Orden | 2121
Kilos | 141.12 | Kg. |  | Proceso | TEÑIDO POL
Metros | 336 | m. |  | Maquina | JET 1
Color | NEGRO |  |  | Litros baño | 1000
g/m | 0.42 |  |  | RB | 7.086168
Remito | 9002
Auxiliares |  |  |  | MEDIR PH 4,5
RESPUMIT NF |  | 0.4 | 400 | INICIO=
BIAVIN 109 |  | 0.6 | 600 | FINAL =
ACIDO ACETICO |  | 2 | 2000
SARABID EP |  | 2.5 | 2500
MUESTRA
Colorantes
Formula |  | % | gr.
RUBINA LUMACRON 2GFL CONC |  | 0.1 | 141.12
NEGRO DISPERSO TQ EXSF 300% |  | 3.6 | 5080.32
TELARES D SUR |  | NEGRO | ORDEN | 2121 | 2024-09-20
Formula |  | % | gr.
RUBINA LUMACRON 2GFL CONC |  | 0.1 | 141.12
NEGRO DISPERSO TQ EXSF 300% |  | 3.6 | 5080.32
CONTROL DE PESADA
LAVADO DE FIBRA Y NEUTRALIZADO FINAL
SODA SOLWAY |  | 2 | 2000
HIDROSULFITO DE SODIO |  | 2 | 2000
ACIDO ACETICO |  | 1.5 | 1500

## TELARES D SR TRACKER NEGRO 2120
PROGRAMA N°5 |  | TEMPERATURA.130°C |  | OP.TECNOTEX
Cliente | TELARES D SUR |  |  | Fecha | 2024-09-20
Articulo | TRACKER |  |  | Material | POLIESTER
Ancho | 1.6 | m. |  | Orden | 2120
Kilos | 141.12 | Kg. |  | Proceso | TEÑIDO POL
Metros | 336 | m. |  | Maquina | JET 1
Color | NEGRO |  |  | Litros baño | 1000
g/m | 0.42 |  |  | RB | 7.086168
Remito | 9002
Auxiliares |  |  |  | MEDIR PH 4,5
RESPUMIT NF |  | 0.4 | 400 | INICIO=
BIAVIN 109 |  | 0.6 | 600 | FINAL =
ACIDO ACETICO |  | 2 | 2000
SARABID EP |  | 2.5 | 2500
MUESTRA
Colorantes
Formula |  | % | gr.
RUBINA LUMACRON 2GFL CONC |  | 0.1 | 141.12
NEGRO DISPERSO TQ EXSF 300% |  | 3.6 | 5080.32
TELARES D SUR |  | NEGRO | ORDEN | 2120 | 2024-09-20
Formula |  | % | gr.
RUBINA LUMACRON 2GFL CONC |  | 0.1 | 141.12
NEGRO DISPERSO TQ EXSF 300% |  | 3.6 | 5080.32
CONTROL DE PESADA
LAVADO DE FIBRA Y NEUTRALIZADO FINAL
SODA SOLWAY |  | 2 | 2000
HIDROSULFITO DE SODIO |  | 2 | 2000
ACIDO ACETICO |  | 1.5 | 1500

## TELARES D SR TRACKER NEGRO 2119
PROGRAMA N°5 |  | TEMPERATURA.130°C |  | OP.TECNOTEX
Cliente | TELARES D SUR |  |  | Fecha | 2024-09-20
Articulo | TRACKER |  |  | Material | POLIESTER
Ancho | 1.6 | m. |  | Orden | 2119
Kilos | 141.12 | Kg. |  | Proceso | TEÑIDO POL
Metros | 336 | m. |  | Maquina | JET 1
Color | NEGRO |  |  | Litros baño | 1000
g/m | 0.42 |  |  | RB | 7.086168
Remito | 9002
Auxiliares |  |  |  | MEDIR PH 4,5
RESPUMIT NF |  | 0.4 | 400 | INICIO=
BIAVIN 109 |  | 0.6 | 600 | FINAL =
ACIDO ACETICO |  | 2 | 2000
SARABID EP |  | 2.5 | 2500
MUESTRA
Colorantes
Formula |  | % | gr.
RUBINA LUMACRON 2GFL CONC |  | 0.1 | 141.12
NEGRO DISPERSO TQ EXSF 300% |  | 3.6 | 5080.32
TELARES D SUR |  | NEGRO | ORDEN | 2119 | 2024-09-20
Formula |  | % | gr.
RUBINA LUMACRON 2GFL CONC |  | 0.1 | 141.12
NEGRO DISPERSO TQ EXSF 300% |  | 3.6 | 5080.32
CONTROL DE PESADA
LAVADO DE FIBRA Y NEUTRALIZADO FINAL
SODA SOLWAY |  | 2 | 2000
HIDROSULFITO DE SODIO |  | 2 | 2000
ACIDO ACETICO |  | 1.5 | 1500

## TELARES SARGA MNO NOCHE 2118
PROGRAMA N°5 |  | TEMPERATURA.130 °C |  | OP.TECNOTEX
Cliente | TELARES D SUR |  |  | Fecha | 2024-09-20
Articulo | 2411 SARGA |  |  | Material | POLIESTER
Ancho | 1.52 | m. |  | Orden | 2118
Kilos | 128.775 | Kg. |  | Proceso | TEÑIDO POL
Metros | 505 | m. |  | Maquina | JET 1
Color | MARINO NOCHE 2022 |  |  | Litros baño | 1000
g/m | 0.255 |  |  | RB | 7.765482
Remito | 8882
Auxiliares |  | G/L | gr. | MEDIR PH 4,5
RESPUMIT NF |  | 0.4 |  | INICIO=
BIAVIN 109 |  | 0.6 |  | FINAL =
ACIDO ACETICO |  | 2
SARABID EP |  | 2
Colorantes |  |  |  |  | MUESTRA
Formula |  | % | gr.
PARDO AMARILLO SERILENE RLS 150% |  | 0.62 | 798.405
RUBINA LUMACRON 2GFL CONC |  | 0.105 | 135.21375
AZUL MARINO DIANIX CC |  | 2.15 | 2768.6625
TELARES D SUR | MARINO NOCHE 2022 |  | ORDEN | 2118 | 2024-09-20
Colorantes
Formula |  | % | gr.
PARDO AMARILLO SERILENE RLS 150% |  | 0.62 | 798.405
RUBINA LUMACRON 2GFL CONC |  | 0.105 | 135.21375
AZUL MARINO DIANIX CC |  | 2.15 | 2768.6625 | CONTROL DE PESADA
LAVADO DE FIBRA Y NEUTRALIZADO FINAL
SODA SOLWAY |  | 2 | 2000
HIDROSULFITO DE SODIO |  | 2 | 2000
ACIDO ACETICO |  | 1.5 | 1500

## TELARES SARGA MNO NOCHE 2117
PROGRAMA N°5 |  | TEMPERATURA.130 °C |  | OP.TECNOTEX
Cliente | TELARES D SUR |  |  | Fecha | 2024-09-20
Articulo | 2411 SARGA |  |  | Material | POLIESTER
Ancho | 1.52 | m. |  | Orden | 2117
Kilos | 128.775 | Kg. |  | Proceso | TEÑIDO POL
Metros | 505 | m. |  | Maquina | JET 1
Color | MARINO NOCHE 2022 |  |  | Litros baño | 1000
g/m | 0.255 |  |  | RB | 7.765482
Remito | 8882
Auxiliares |  | G/L | gr. | MEDIR PH 4,5
RESPUMIT NF |  | 0.4 | 400 | INICIO=
BIAVIN 109 |  | 0.6 | 600 | FINAL =
ACIDO ACETICO |  | 2 | 2000
SARABID EP |  | 2 | 2000
Colorantes |  |  |  |  | MUESTRA
Formula |  | % | gr.
PARDO AMARILLO SERILENE RLS 150% |  | 0.62 | 798.405
RUBINA LUMACRON 2GFL CONC |  | 0.105 | 135.21375
AZUL MARINO DIANIX CC |  | 2.15 | 2768.6625
TELARES D SUR | MARINO NOCHE 2022 |  | ORDEN | 2117 | 2024-09-20
Colorantes
Formula |  | % | gr.
PARDO AMARILLO SERILENE RLS 150% |  | 0.62 | 798.405
RUBINA LUMACRON 2GFL CONC |  | 0.105 | 135.21375
AZUL MARINO DIANIX CC |  | 2.15 | 2768.6625 | CONTROL DE PESADA
LAVADO DE FIBRA Y NEUTRALIZADO FINAL
SODA SOLWAY |  | 2 | 2000
HIDROSULFITO DE SODIO |  | 2 | 2000
ACIDO ACETICO |  | 1.5 | 1500

## TELARES PEPER ALG V MILTAR 2111
PROGRAMA: JIGGER 2 |  | TEMPERATURA.98°C |  | OP.TECNOTEX
Cliente | TELARES DEL SUR |  |  | Fecha | 2024-09-20
Articulo | PEPPERS |  |  | Material | POL/ALG
Ancho | 1.5 | m. |  | Orden | 2111
Kilos | 180.25 | Kg. |  | Proceso | TEÑIDO ALG
Metros | 1030 | m. |  | Maquina | JIGGERS
Color | VERDE MILITAR |  |  | Litros baño | 600
g/m | 0.175 |  |  | RB | 3.32871
Remito | 8951
Auxiliares
DISPERKAL |  |  | 1 | 600
TENZOL ZD |  |  | 1 | 600
SAL ENTREFINA LAVADA |  |  | 35 | 21000
MUESTRA
Colorantes
Formula |  | % | gr.
NARANJA KAYARUS 2GL200% |  | 0.395 | 711.9875
ROJO KAYARUS 3BL 200% |  | 0.06 | 108.15
AZUL KAYARUS BRL 200% |  | 0.56 | 1009.4
TELARES DEL SUR | VERDE MILITAR |  | Orden | 2111 | 2024-09-20
Formula |  | % | gr.
NARANJA KAYARUS 2GL200% |  | 0.395 | 711.9875
ROJO KAYARUS 3BL 200% |  | 0.06 | 108.15
AZUL KAYARUS BRL 200% |  | 0.56 | 1009.4 | CONTROL DE PESADA
FIJAR EN MAQUINA 10 MINUTOS A 50°C
ACIDO ACETICO |  | 1.5 | 900
ARKAFIX |  | 2.5 | 1500

## TELARES PEPP P VDE MILITAR 2110
PROGRAMA N° 1 |  | TEMPERATURA 130°C |  | OP. TECNOTEX
Cliente | TELARES DEL SUR |  |  | Fecha | 2024-09-20
Articulo | PEPPERS |  |  | Material | POL/ALG
Ancho | 1.5 | m. |  | Orden | 2110
Kilos | 179.22 | Kg. |  | Proceso | TEÑIDO POL
Metros | 1030 | m. |  | Maquina | JET 1
Color | VERDE MILITAR |  |  | Litros baño | 1000
g/m | 0.174 |  |  | RB | 5.579734
Remito | 8951
Auxiliares
BIAVIN 109 |  |  | 0.6 | 600
ACIDO ACETICO |  |  | 2 | 2000
SARABID EP |  |  | 2.5 | 2500
MUESTRA
Colorantes
Formula |  | % | gr.
PARDO LUMACRON SER 150% |  | 0.54 | 967.788
RUBINA LUMACRON 2GFL CONC |  | 0.024 | 43.0128
AZUL LUMACRON F2GS 200% |  | 0.28 | 501.816
TELARES DEL SUR | VERDE MILITAR |  | ORDEN | 2110 | 2024-09-20
Formula |  | % | gr.
PARDO LUMACRON SER 150% |  | 0.54 | 967.788
RUBINA LUMACRON 2GFL CONC |  | 0.024 | 43.0128
AZUL LUMACRON F2GS 200% |  | 0.28 | 501.816 | CONTROL DE PESADA

## TELARES RIP STOP ALG NEGRO 2105
MAQUINA JIGGER 2 |  | TEMPERATURA 98°C |  | OP.TECNOTEX
Cliente | TELARES DEL SUR |  |  | Fecha | 2024-09-20
Articulo | RIP STOP |  |  | Material | POL/ALG
Ancho | 1.5 | m. |  | Orden | 2105
Kilos | 297.6 | Kg. |  | Proceso | TEÑIDO ALG
Metros | 992 | m. |  | Maquina | JIGGER
Color | NEGRO |  |  | Litros baño | 600
g/m | 0.3 |  |  | RB | 2.016129
Remito | 8935
Auxiliares
DISPERKAL |  |  | 1 | 600
TENSOL ZD |  |  | 1 | 600
SAL ENTREFINA |  |  | 40 | 24000
Colorantes |  |  |  |  | MUESTRA
Formula |  | % | gr.
AZUL KAYARUS BRL 200% |  | 0.2 | 595.2
NEGRO DIRECTO LUZ TQ FG 1800 |  | 2.4 | 7142.4
TELARES DEL SUR | NEGRO |  | Orden | 2105 | 2024-09-20
Formula |  | % | gr.
AZUL KAYARUS BRL 200% |  | 0.2 | 595.2
NEGRO DIRECTO LUZ TQ FG 1800 |  | 2.4 | 7142.4
CONTROL DE PESADA
FIJAR EN MAQUINA 10 MINUTOS A 50°C
ACIDO ACETICO |  | 1.5 | 900
ARKAFIX |  | 3 | 1800

## TELARES RIPSTOP POL NEGRO 2104
PROGRAMA N°1 |  | TEMPERATURA.130°C |  | OP.TECNOTEX
Cliente | TELARES DEL SUR |  |  | Fecha | 2024-09-20
Articulo | RIP STOP |  |  | Material | POL/ALG
Ancho | 1.5 | m. |  | Orden | 2104
Kilos | 148.8 | Kg. |  | Proceso | TEÑIDO POL
Metros | 496 | m. |  | Maquina | JET 1
Color | NEGRO |  |  | Litros baño | 1000
g/m | 0.3 |  |  | RB | 6.72043
Remito | 8935
1) BIODESCRUDE, MANTENER X 20MN A 60°C LUEGO CALENTAR A 80°C X 5 MN TIRAR BAÑO
BIOTEX FUSION |  | 3 | 3000
DEZIZE HT |  | 2 | 2000
ACIDO ACETICO |  | 1 | 1000
Auxiliares |  | G/L | gr.
RESPUMIT NF |  | 0.4 | 400
BIAVIN 109 |  | 0.6 | 600
ACIDO ACETICO |  | 2 | 2000
SARABID EP |  | 2 | 2000
MUESTRA
Colorantes
Formula |  | % | gr.
RUBINA LUMACRON 2GFL CONC |  | 0.07 | 104.16
NEGRO DIANIX CCR |  | 2.5 | 3720
TELARES DEL SUR | NEGRO |  | ORDEN | 2104 | 2024-09-20
Formula |  | % | gr.
RUBINA LUMACRON 2GFL CONC |  | 0.07 | 104.16
NEGRO DIANIX CCR |  | 2.5 | 3720
CONTROL DE PESADA

## TELARES RIPSTOP POL NEGRO 2103
PROGRAMA N°1 |  | TEMPERATURA.130°C |  | OP.TECNOTEX
Cliente | TELARES DEL SUR |  |  | Fecha | 2024-09-20
Articulo | RIP STOP |  |  | Material | POL/ALG
Ancho | 1.5 | m. |  | Orden | 2103
Kilos | 148.8 | Kg. |  | Proceso | TEÑIDO POL
Metros | 496 | m. |  | Maquina | JET 1
Color | NEGRO |  |  | Litros baño | 1000
g/m | 0.3 |  |  | RB | 6.72043
Remito | 8935
1) BIODESCRUDE, MANTENER X 20MN A 60°C LUEGO CALENTAR A 80°C X 5 MN TIRAR BAÑO
BIOTEX FUSION |  | 3 | 3000
DEZIZE HT |  | 2 | 2000
ACIDO ACETICO |  | 1 | 1000
Auxiliares |  | G/L | gr.
RESPUMIT NF |  | 0.4 | 400
BIAVIN 109 |  | 0.6 | 600
ACIDO ACETICO |  | 2 | 2000
SARABID EP |  | 2 | 2000
MUESTRA
Colorantes
Formula |  | % | gr.
RUBINA LUMACRON 2GFL CONC |  | 0.07 | 104.16
NEGRO DIANIX CCR |  | 2.5 | 3720
TELARES DEL SUR | NEGRO |  | ORDEN | 2103 | 2024-09-20
Formula |  | % | gr.
RUBINA LUMACRON 2GFL CONC |  | 0.07 | 104.16
NEGRO DIANIX CCR |  | 2.5 | 3720
CONTROL DE PESADA

## TELARES OXFORD NEGRO 2098
PROGRAMA N°1 |  | TEMPERATURA.130°C |  | OP.TECNOTEX
Cliente | TELARES D SUR |  |  | Fecha | 2024-09-20
Articulo | OXFORD |  |  | Material | POL/ALG
Ancho | 1.52 | m. |  | Orden | 2098
Kilos | 125.8 | Kg. |  | Proceso | TEÑIDO POL
Metros | 629 | m. |  | Maquina | JET 1
Color | NEGRO |  |  | Litros baño | 1000
g/m | 0.2 |  |  | RB | 7.949126
Remito | 8859
Auxiliares |  |  |  | MEDIR PH 4,5
RESPUMIT NF |  | 0.4 | 400 | INICIO=
BIAVIN 109 |  | 0.6 | 600 | FINAL =
ACIDO ACETICO |  | 2 | 2000
SARABID EP |  | 2 | 2000
TANALED KDC |  | 1.5 | 1500
PLEXENE PREMIUN |  | 1 | 1000
MUESTRA
Colorantes
Formula |  | % | gr.
NEGRO DISPERSO TQ EXSF 300% |  | 1.8 | 2264.4
TELARES D SUR |  | NEGRO | ORDEN | 2098 | 2024-09-20
Formula |  | % | gr.
0
NEGRO DISPERSO TQ EXSF 300% |  | 1.8 | 2264.4 | CONTROL DE PESADA
LAVADO DE FIBRA Y NEUTRALIZADO FINAL
SODA SOLWAY |  | 2 | 2000
HIDROSULFITO DE SODIO |  | 2 | 2000
ACIDO ACETICO |  | 1.5 | 1500

## TELARES OXFORD CELESTE 2097
MAQUINA JIGGER 1 |  | TEMPERATURA.98°C |  | OP. TECNOTEX
cliente | TELARES |  |  | Fecha | 2024-09-20
Articulo | OXFORD |  |  | Material | ALG/POL
Ancho | 1.55 | m. |  | Orden | 2097
Kilos | 200.4 | Kg. |  | Proceso | TEÑIDO POL
Metros | 1002 | m. |  | Maquina | JIGGERS
Color | CELESTE |  |  | Litros baño | 600
g/m | 0.2 |  |  | RB | 2.994012
Remito | 8996
DETERGENTE |  |  | 2.5 | 1500
SODA SOLWAY |  |  | 2.5 | 1500
NEUTRALIZAR ACIDO ACETICO |  |  | 1.5 | 900
TEÑIDO DE POLIESTER A 100°
DISPERKAL |  |  | 1.5 | 900
TRANSVAL JPT |  |  | 2 | 1200
ACIDO FORMICO |  |  | 2 | 1200
Colorantes |  |  |  |  | MUESTRA
Formula |  | % | gr.
ROJO SERILENE 2BL 200% |  | 0.0013 | 2.6052
AZUL LUMACRON FBLE 200% |  | 0.078 | 156.312
TELARES | CELESTE |  | Orden | 2097 | 2024-09-20
Formula |  | % | gr.
ROJO SERILENE 2BL 200% |  | 0.0013 | 2.6052
AZUL LUMACRON FBLE 200% |  | 0.078 | 156.312 | CONTROL DE PESADA
LAVADO REDUCTOR A 70°C
AUXILIARES
HIDROSULFITO DE SODIO |  | 3 | 1800
SIODA SOLWAY |  | 3 | 1800
DESCRUDE DE ALGODÓN A 95°C
SODA SOLWAY |  | 3.5 | 2100
DETERGENTE |  | 2 | 1200
AGUA OXIGENADO |  | 6 | 3600
VER MUESTRA FINAL

## TELARES PEPPERS ALG MARINO 2083
MAQUINA JIGGER 2 |  | TEMPERATURA 98°C |  | OP.TECNOTEX
Cliente | TELARES DEL SUR |  |  | Fecha | 2024-09-20
Articulo | PEPPERS |  |  | Material | POL/ALG
Ancho | 1.5 | m. |  | Orden | 2083
Kilos | 175.14 | Kg. |  | Proceso | TEÑIDO ALG
Metros | 973 | m. |  | Maquina | JIGGERS
Color | MARINO |  |  | Litros baño | 600
g/m | 0.18 |  |  | RB | 3.425831
Remito | 8951
Auxiliares
DISPERKAL |  |  | 1 | 600
TENSOL ZD |  |  | 1 | 600
SAL ENTREFINA |  |  | 45 | 27000
MUESTRA
Colorantes
Formula |  | % | gr.
AZUL KAYARUS BRL 200% |  | 1.3 | 2276.82
NEGRO KAYARUS CH 1600 |  | 0.67 | 1173.438
TELARES DEL SUR | MARINO |  | Orden | 2083 | 2024-09-20
Formula |  | % | gr.
AZUL KAYARUS BRL 200% |  | 1.3 | 2276.82
NEGRO KAYARUS CH 1600 |  | 0.67 | 1173.438
CONTROL DE PESADA
FIJAR EN MAQUINA 10 MINUTOS A 50°C
ACIDO ACETICO |  | 1.5 | 900
ARKAFIX |  | 3 | 1800

## TELARES PEPPERS POL MARINO 2082
PROGRAMA N°1 |  | TEMPERATURA.130°C |  | OP.TECNOTAX
Cliente | TELARES |  |  | Fecha | 2024-09-20
Articulo | PEPPERS |  |  | Material | POL/ALG
Ancho | 1.5 | m. |  | Orden | 2082
Kilos | 175.14 | Kg. |  | Proceso | TEÑIDO POL
Metros | 973 | m. |  | Maquina | JET 1
Color | MARINO |  |  | Litros baño | 1000
g/m | 0.18 |  |  | RB | 5.709718
Remito | 8951
Auxiliares |  |  | G/L | Gr
BIAVIN 109 |  |  | 0.6 | 600
ACIDO ACETICO |  |  | 2 | 2000
SARABID EP |  |  | 2 | 2000
MUESTRA
Colorantes
Formula |  | % | gr.
PARDO LUMACRON SER 150% |  | 0.137 | 239.9418
RUBINA LUMACRON 2GFL CONC |  | 0.024 | 42.0336
AZUL MARINO DIANIX CC |  | 0.56 | 980.784
TELARES | MARINO |  | ORDEN | 2082 | 2024-09-20
Formula |  | % | gr.
PARDO LUMACRON SER 150% |  | 0.137 | 239.9418
RUBINA LUMACRON 2GFL CONC |  | 0.024 | 42.0336
AZUL MARINO DIANIX CC |  | 0.56 | 980.784 | CONTROL DE PESADA

## TELARES OXFORD CELESTE 2081
MAQUINA JIGGER 1 |  | TEMPERATURA.98°C |  | OP. TECNOTEX
cliente | TELARES |  |  | Fecha | 2024-09-20
Articulo | OXFORD |  |  | Material | ALG/POL
Ancho | 1.55 | m. |  | Orden | 2081
Kilos | 114 | Kg. |  | Proceso | TEÑIDO POL
Metros | 570 | m. |  | Maquina | JIGGERS
Color | CELESTE |  |  | Litros baño | 600
g/m | 0.2 |  |  | RB | 5.263158
Remito | 8858
DETERGENTE |  |  | 2.5 | 1500
SODA SOLWAY |  |  | 2.5 | 1500
NEUTRALIZAR ACIDO ACETICO |  |  | 1.5 | 900
TEÑIDO DE POLIESTER A 100°
DISPERKAL |  |  | 1.5 | 900
TRANSVAL JPT |  |  | 2 | 1200
ACIDO FORMICO |  |  | 2 | 1200
Colorantes |  |  |  |  | MUESTRA
Formula |  | % | gr.
ROJO SERILENE 2BL 200% |  | 0.0013 | 1.482
AZUL LUMACRON FBLE 200% |  | 0.078 | 88.92
TELARES | CELESTE |  | Orden | 2081 | 2024-09-20
Formula |  | % | gr.
ROJO SERILENE 2BL 200% |  | 0.0013 | 1.482
AZUL LUMACRON FBLE 200% |  | 0.078 | 88.92 | CONTROL DE PESADA
LAVADO REDUCTOR A 70°C
AUXILIARES
HIDROSULFITO DE SODIO |  | 3 | 1800
SIODA SOLWAY |  | 3 | 1800
DESCRUDE DE ALGODÓN A 95°C
SODA SOLWAY |  | 3.5 | 2100
DETERGENTE |  | 2 | 1200
AGUA OXIGENADO |  | 5 | 3000
VER MUESTRA FINAL

## TELARES D SUR TRACK G TOPO 2080
PROGRAMA N°5 |  | TEMPERATURA.130°C |  | OP.TECNOTEX
Cliente | TELARES D SUR |  |  | Fecha | 2024-09-20
Articulo | TRACKER |  |  | Material | POLIESTER
Ancho | 1.62 | m. |  | Orden | 2080
Kilos | 138.18 | Kg. |  | Proceso | TEÑIDO POL
Metros | 329 | m. |  | Maquina | JET 1
Color | GRIS TOPO S/M |  |  | Litros baño | 1000
g/m | 0.42 |  |  | RB | 7.236937
Remito | 8888
Auxiliares |  | G/L | Gr | MEDIR PH 4,5
RESPUMIT NF |  | 0.4 | 400 | INICIO=
BIAVIN 109 |  | 0.6 | 600 | FINAL =
ACIDO ACETICO |  | 2 | 2000
SARABID EP |  | 2 | 2000
Colorantes
Formula |  | % | gr.
PARDO LUMACRON SER 150% |  | 0.315 | 435.267
RUBINA LUMACRON 2GFL CONC |  | 0.095 | 131.271
AZUL LUMACRON FBLE 150% |  | 0.54 | 746.172
TELARES D SUR |  | GRIS TOPO S/M | ORDEN | 2080 | 2024-09-20
Formula |  | % | gr.
PARDO LUMACRON SER 150% |  | 0.315 | 435.267
RUBINA LUMACRON 2GFL CONC |  | 0.095 | 131.271
AZUL LUMACRON FBLE 150% |  | 0.54 | 746.172 | CONTROL DE PESADA
LAVADO DE FIBRA Y NEUTRALIZADO FINAL
SODA SOLWAY |  | 2 | 2000
HIDROSULFITO DE SODIO |  | 2 | 2000
ACIDO ACETICO |  | 1.5 | 1500

## TELARES D SUR TRACK G TOPO 2079
PROGRAMA N°5 |  | TEMPERATURA.130°C |  | OP.TECNOTEX
Cliente | TELARES D SUR |  |  | Fecha | 2024-09-20
Articulo | TRACKER |  |  | Material | POLIESTER
Ancho | 1.62 | m. |  | Orden | 2079
Kilos | 138.18 | Kg. |  | Proceso | TEÑIDO POL
Metros | 329 | m. |  | Maquina | JET 1
Color | GRIS TOPO S/M |  |  | Litros baño | 1000
g/m | 0.42 |  |  | RB | 7.236937
Remito | 8888
Auxiliares |  |  |  | MEDIR PH 4,5
RESPUMIT NF |  | 0.4 | 400 | INICIO=
BIAVIN 109 |  | 0.6 | 600 | FINAL =
ACIDO ACETICO |  | 2 | 2000
SARABID EP |  | 2 | 2000
Colorantes
Formula |  | % | gr.
PARDO LUMACRON SER 150% |  | 0.315 | 435.267
RUBINA LUMACRON 2GFL CONC |  | 0.095 | 131.271
AZUL LUMACRON FBLE 150% |  | 0.54 | 746.172
TELARES D SUR |  | GRIS TOPO S/M | ORDEN | 2079 | 2024-09-20
Formula |  | % | gr.
PARDO LUMACRON SER 150% |  | 0.315 | 435.267
RUBINA LUMACRON 2GFL CONC |  | 0.095 | 131.271
AZUL LUMACRON FBLE 150% |  | 0.54 | 746.172 | CONTROL DE PESADA
LAVADO DE FIBRA Y NEUTRALIZADO FINAL
SODA SOLWAY |  | 2 | 2000
HIDROSULFITO DE SODIO |  | 2 | 2000
ACIDO ACETICO |  | 1.5 | 1500

## TELARES D SUR TRACK G TOPO 2078
PROGRAMA N°5 |  | TEMPERATURA.130°C |  | OP.TECNOTEX
Cliente | TELARES D SUR |  |  | Fecha | 2024-09-20
Articulo | TRACKER |  |  | Material | POLIESTER
Ancho | 1.62 | m. |  | Orden | 2078
Kilos | 138.18 | Kg. |  | Proceso | TEÑIDO POL
Metros | 329 | m. |  | Maquina | JET 1
Color | GRIS TOPO S/M |  |  | Litros baño | 1000
g/m | 0.42 |  |  | RB | 7.236937
Remito | 8888
Auxiliares |  |  |  | MEDIR PH 4,5
RESPUMIT NF |  | 0.4 | 400 | INICIO=
BIAVIN 109 |  | 0.6 | 600 | FINAL =
ACIDO ACETICO |  | 2 | 2000
SARABID EP |  | 2 | 2000
Colorantes
Formula |  | % | gr.
PARDO LUMACRON SER 150% |  | 0.315 | 435.267
RUBINA LUMACRON 2GFL CONC |  | 0.095 | 131.271
AZUL LUMACRON FBLE 150% |  | 0.54 | 746.172
TELARES D SUR |  | GRIS TOPO S/M | ORDEN | 2078 | 2024-09-20
Formula |  | % | gr.
PARDO LUMACRON SER 150% |  | 0.315 | 435.267
RUBINA LUMACRON 2GFL CONC |  | 0.095 | 131.271
AZUL LUMACRON FBLE 150% |  | 0.54 | 746.172 | CONTROL DE PESADA
LAVADO DE FIBRA Y NEUTRALIZADO FINAL
SODA SOLWAY |  | 2 | 2000
HIDROSULFITO DE SODIO |  | 2 | 2000
ACIDO ACETICO |  | 1.5 | 1500

## TELARES TRACKER FRANCIA 2068
PROGRAMA N°5 |  | TEMPERATURA 130°C |  | OP. TECNOTEX
Cliente | TELARES DEL SUR |  |  | Fecha | 2024-09-20
Articulo | TRACKER |  |  | Material | POLIESTER
Ancho | 1.62 | m. |  | Orden | 2068
Kilos | 134.82 | Kg. |  | Proceso | TEÑIDO POL
Metros | 321 | m. |  | Maquina | JET 1
Color | FRANCIA |  |  | Litros baño | 1000
g/m | 0.42 |  |  | RB | 7.417297
Remito | 8914
Auxiliares |  | G/L | Gr | MEDIR PH 4,5
RESPUMIT NF |  | 0.4 | 400 | INICIO=
BIAVIN 109 |  | 0.6 | 600 | FINAL =
ACIDO ACETICO |  | 2 | 2000
SARABID EP |  | 2 | 2000
MUESTRA
Colorantes
Formula |  | % | gr.
AZUL LUMACRON FBLE 150% |  | 1.2 | 1617.84
TELARES DEL SUR |  | FRANCIA | Orden | 2068 | 2024-09-20
Formula |  | % | gr.
AZUL LUMACRON FBLE 150% |  | 1.2 | 1617.84
CONTROL DE PESADA
LAVADO DE FIBRA Y NEUTRALIZADO FINAL
SODA SOLWAY |  | 2 | 2000
HIDROSULFITO DE SODIO |  | 2 | 2000
ACIDO ACETICO |  | 1.5 | 1500

## TELARES TRACKER FRANCIA 2066
PROGRAMA N°5 |  | TEMPERATURA 130°C |  | OP. TECNOTEX
Cliente | TELARES DEL SUR |  |  | Fecha | 2024-09-20
Articulo | TRACKER |  |  | Material | POLIESTER
Ancho | 1.62 | m. |  | Orden | 2066
Kilos | 134.82 | Kg. |  | Proceso | TEÑIDO POL
Metros | 321 | m. |  | Maquina | JET 1
Color | FRANCIA |  |  | Litros baño | 1000
g/m | 0.42 |  |  | RB | 7.417297
Remito | 8914
Auxiliares |  | G/L | Gr | MEDIR PH 4,5
RESPUMIT NF |  | 0.4 | 400 | INICIO=
BIAVIN 109 |  | 0.6 | 600 | FINAL =
ACIDO ACETICO |  | 2 | 2000
SARABID EP |  | 2 | 2000
MUESTRA
Colorantes
Formula |  | % | gr.
AZUL LUMACRON FBLE 150% |  | 1.2 | 1617.84
TELARES DEL SUR |  | FRANCIA | Orden | 2066 | 2024-09-20
Formula |  | % | gr.
AZUL LUMACRON FBLE 150% |  | 1.2 | 1617.84
CONTROL DE PESADA
LAVADO DE FIBRA Y NEUTRALIZADO FINAL
SODA SOLWAY |  | 2 | 2000
HIDROSULFITO DE SODIO |  | 2 | 2000
ACIDO ACETICO |  | 1.5 | 1500

## TELARES R S ALG BEIGE PREF 2062
MAQUINA JIGGER 1 |  | TEMPERATURA.98 |  | OP.TECNOTEX
Cliente | TOBATEL |  |  | Fecha | 2024-09-20
Articulo | RIP STOP |  |  | Material | POL/ALG
Ancho | 1.5 | m. |  | Orden | 2062
Kilos | 303.17 | Kg. |  | Proceso | TEÑIDO ALG
Metros | 994 | m. |  | Maquina | JIGGER
Color | BEIGE PREFECTURA |  |  | Litros baño | 600
g/m | 0.305 |  |  | RB | 1.979088
REMITO | 8857
Auxiliares
DISPERKAL |  |  | 1 | 600
TENSOL ZD |  |  | 1 | 600
SAL ENTREFINA LAVADA |  |  | 20 | 12000
MUESTRA
Colorantes
Formula |  | % | gr.
NARANJA KAYARUS 2GL 200% |  | 0.026 | 78.8242
ROJO KAYARUS 3BL 200% |  | 0.025 | 75.7925
GRIS KAYARUS CGLL 200% |  | 0.0223 | 67.60691
TOBATEL | BEIGE PREFECTURA |  | Orden | 2062 | 2024-09-20
Formula |  | % | gr.
NARANJA KAYARUS 2GL 200% |  | 0.026 | 78.8242
ROJO KAYARUS 3BL 200% |  | 0.025 | 75.7925
GRIS KAYARUS CGLL 200% |  | 0.0223 | 67.60691 | CONTROL DE PESADA
FIJAR EN MAQUINA 10 MINUTOS A 50°C
ACIDO ACETICO |  | 1.5 | 900
ARKAFIX |  | 2.5 | 1500

## TELARES D SR TRACKER NEGRO 2056
PROGRAMA N°5 |  | TEMPERATURA.130°C |  | OP.TECNOTEX
Cliente | TELARES D SUR |  |  | Fecha | 2024-09-20
Articulo | TRACKER |  |  | Material | POLIESTER
Ancho | 1.6 | m. |  | Orden | 2056
Kilos | 139.86 | Kg. |  | Proceso | TEÑIDO POL
Metros | 333 | m. |  | Maquina | JET 1
Color | NEGRO |  |  | Litros baño | 1000
g/m | 0.42 |  |  | RB | 7.150007
Remito | 8887
Auxiliares |  |  |  | MEDIR PH 4,5
RESPUMIT NF |  | 0.4 | 400 | INICIO=
BIAVIN 109 |  | 0.6 | 600 | FINAL =
ACIDO ACETICO |  | 2 | 2000
SARABID EP |  | 2.5 | 2500
MUESTRA
Colorantes
Formula |  | % | gr.
RUBINA LUMACRON 2GFL CONC |  | 0.1 | 139.86
NEGRO DISPERSO TQ EXSF 300% |  | 3.6 | 5034.96
TELARES D SUR |  | NEGRO | ORDEN | 2056 | 2024-09-20
Formula |  | % | gr.
RUBINA LUMACRON 2GFL CONC |  | 0.1 | 139.86
NEGRO DISPERSO TQ EXSF 300% |  | 3.6 | 5034.96
CONTROL DE PESADA
LAVADO DE FIBRA Y NEUTRALIZADO FINAL
SODA SOLWAY |  | 2 | 2000
HIDROSULFITO DE SODIO |  | 2 | 2000
ACIDO ACETICO |  | 1.5 | 1500

## TELARES D SR TRACKER NEGRO 2055
PROGRAMA N°5 |  | TEMPERATURA.130°C |  | OP.TECNOTEX
Cliente | TELARES D SUR |  |  | Fecha | 2024-09-20
Articulo | TRACKER |  |  | Material | POLIESTER
Ancho | 1.6 | m. |  | Orden | 2055
Kilos | 139.86 | Kg. |  | Proceso | TEÑIDO POL
Metros | 333 | m. |  | Maquina | JET 1
Color | NEGRO |  |  | Litros baño | 1000
g/m | 0.42 |  |  | RB | 7.150007
Remito | 8887
Auxiliares |  |  |  | MEDIR PH 4,5
RESPUMIT NF |  | 0.4 | 400 | INICIO=
BIAVIN 109 |  | 0.6 | 600 | FINAL =
ACIDO ACETICO |  | 2 | 2000
SARABID EP |  | 2.5 | 2500
MUESTRA
Colorantes
Formula |  | % | gr.
RUBINA LUMACRON 2GFL CONC |  | 0.1 | 139.86
NEGRO DISPERSO TQ EXSF 300% |  | 3.6 | 5034.96
TELARES D SUR |  | NEGRO | ORDEN | 2055 | 2024-09-20
Formula |  | % | gr.
RUBINA LUMACRON 2GFL CONC |  | 0.1 | 139.86
NEGRO DISPERSO TQ EXSF 300% |  | 3.6 | 5034.96
CONTROL DE PESADA
LAVADO DE FIBRA Y NEUTRALIZADO FINAL
SODA SOLWAY |  | 2 | 2000
HIDROSULFITO DE SODIO |  | 2 | 2000
ACIDO ACETICO |  | 1.5 | 1500

## TELARES D SR TRACKER NEGRO 2054
PROGRAMA N°5 |  | TEMPERATURA.130°C |  | OP.TECNOTEX
Cliente | TELARES D SUR |  |  | Fecha | 2024-09-20
Articulo | TRACKER |  |  | Material | POLIESTER
Ancho | 1.6 | m. |  | Orden | 2054
Kilos | 139.86 | Kg. |  | Proceso | TEÑIDO POL
Metros | 333 | m. |  | Maquina | JET 1
Color | NEGRO |  |  | Litros baño | 1000
g/m | 0.42 |  |  | RB | 7.150007
Remito | 8887
Auxiliares |  |  |  | MEDIR PH 4,5
RESPUMIT NF |  | 0.4 | 400 | INICIO=
BIAVIN 109 |  | 0.6 | 600 | FINAL =
ACIDO ACETICO |  | 2 | 2000
SARABID EP |  | 2.5 | 2500
MUESTRA
Colorantes
Formula |  | % | gr.
RUBINA LUMACRON 2GFL CONC |  | 0.1 | 139.86
NEGRO DISPERSO TQ EXSF 300% |  | 3.6 | 5034.96
TELARES D SUR |  | NEGRO | ORDEN | 2054 | 2024-09-20
Formula |  | % | gr.
RUBINA LUMACRON 2GFL CONC |  | 0.1 | 139.86
NEGRO DISPERSO TQ EXSF 300% |  | 3.6 | 5034.96
CONTROL DE PESADA
LAVADO DE FIBRA Y NEUTRALIZADO FINAL
SODA SOLWAY |  | 2 | 2000
HIDROSULFITO DE SODIO |  | 2 | 2000
ACIDO ACETICO |  | 1.5 | 1500

## TELARES RIP STOP ALG NEGRO 2051
MAQUINA JIGGER 2 |  | TEMPERATURA 98°C |  | OP.TECNOTEX
Cliente | TELARES DEL SUR |  |  | Fecha | 2024-09-20
Articulo | RIP STOP |  |  | Material | POL/ALG
Ancho | 1.5 | m. |  | Orden | 2051
Kilos | 150 | Kg. |  | Proceso | TEÑIDO ALG
Metros | 500 | m. |  | Maquina | JIGGER
Color | NEGRO |  |  | Litros baño | 600
g/m | 0.3 |  |  | RB | 4
Remito | 7555
Auxiliares
DISPERKAL |  |  | 1 | 600
TENSOL ZD |  |  | 1 | 600
SAL ENTREFINA |  |  | 40 | 24000
Colorantes |  |  |  |  | MUESTRA
Formula |  | % | gr.
AZUL KAYARUS BRL 200% |  | 0.1 | 150
NEGRO DIRECTO LUZ TQ FG 1800 |  | 1.2 | 1800
TELARES DEL SUR | NEGRO |  | Orden | 2051 | 2024-09-20
Formula |  | % | gr.
AZUL KAYARUS BRL 200% |  | 0.1 | 150
NEGRO DIRECTO LUZ TQ FG 1800 |  | 1.2 | 1800
CONTROL DE PESADA
FIJAR EN MAQUINA 10 MINUTOS A 50°C
ACIDO ACETICO |  | 1.5 | 900
ARKAFIX |  | 3 | 1800

## TELARES RIP STOP ALG NEGRO 2047
MAQUINA JIGGER 2 |  | TEMPERATURA 98°C |  | OP.TECNOTEX
Cliente | TELARES DEL SUR |  |  | Fecha | 2024-09-20
Articulo | RIP STOP |  |  | Material | POL/ALG
Ancho | 1.5 | m. |  | Orden | 2047
Kilos | 151.585 | Kg. |  | Proceso | TEÑIDO ALG
Metros | 497 | m. |  | Maquina | JIGGER
Color | NEGRO |  |  | Litros baño | 600
g/m | 0.305 |  |  | RB | 3.958175
Remito | 7555
Auxiliares
DISPERKAL |  |  | 1 | 600
TENSOL ZD |  |  | 1 | 600
SAL ENTREFINA |  |  | 40 | 24000
Colorantes |  |  |  |  | MUESTRA
Formula |  | % | gr.
AZUL KAYARUS BRL 200% |  | 0.2 | 303.17
NEGRO DIRECTO LUZ TQ FG 1800 |  | 2.4 | 3638.04
TELARES DEL SUR | NEGRO |  | Orden | 2047 | 2024-09-20
Formula |  | % | gr.
AZUL KAYARUS BRL 200% |  | 0.2 | 303.17
NEGRO DIRECTO LUZ TQ FG 1800 |  | 2.4 | 3638.04
CONTROL DE PESADA
FIJAR EN MAQUINA 10 MINUTOS A 50°C
ACIDO ACETICO |  | 1.5 | 900
ARKAFIX |  | 3 | 1800

## TELARES R S P BEIGE PREFEC 2043
PROGRAMA N°1 |  | TEMPERATURA.130°C |  | OP.TECNOTEX
Cliente | TELARES DEL SUR |  |  | Fecha | 2024-09-20
Articulo | RIP STOP |  |  | Material | POL/ALG
Ancho | 1.5 | m. |  | Orden | 2043
Kilos | 149.1 | Kg. |  | Proceso | TEÑIDO POL
Metros | 497 | m. |  | Maquina | JET 1
Color | BEIGE PREFECTURA |  |  | Litros baño | 1000
g/m | 0.3 |  |  | RB | 6.706908
Remito | 8857
1) BIODESCRUDE, MANTENER X 20MN A 60°C LUEGO CALENTAR A 80°C X 5 MN TIRAR BAÑO
BIOTEX FUSION |  | 3 | 3000
DEZIZE HT |  | 2 | 2000
ACIDO ACETICO |  | 1 | 1000
Auxiliares
REPUMIT NF |  | 0.4 | 400
BIAVIN 109 |  | 0.6 | 600
ACIDO ACETICO |  | 2 | 2000
SARABID EP |  | 2 | 2000
MUESTRA
Colorantes
Formula |  | % | gr.
AMARILLO LUMACRON E3G 200% |  | 0.018 | 26.838
ROJO SERILENE 2BL 200% |  | 0.026 | 38.766
AZUL LUMACRON FBLE 150% |  | 0.016 | 23.856
TELARES DEL SUR | BEIGE PREFECTURA |  | ORDEN | 2043 | 2024-09-20
Formula |  | % | gr.
AMARILLO LUMACRON E3G 200% |  | 0.018 | 26.838
ROJO SERILENE 2BL 200% |  | 0.026 | 38.766
AZUL LUMACRON FBLE 150% |  | 0.016 | 23.856 | CONTROL DE PESADA

## TELARES R S P BEIGE PREFEC 2042
PROGRAMA N°1 |  | TEMPERATURA.130°C |  | OP.TECNOTEX
Cliente | TELARES DEL SUR |  |  | Fecha | 2024-09-20
Articulo | RIP STOP |  |  | Material | POL/ALG
Ancho | 1.5 | m. |  | Orden | 2042
Kilos | 149.1 | Kg. |  | Proceso | TEÑIDO POL
Metros | 497 | m. |  | Maquina | JET 1
Color | BEIGE PREFECTURA |  |  | Litros baño | 1000
g/m | 0.3 |  |  | RB | 6.706908
Remito | 8857
1) BIODESCRUDE, MANTENER X 20MN A 60°C LUEGO CALENTAR A 80°C X 5 MN TIRAR BAÑO
BIOTEX FUSION |  | 3 | 3000
DEZIZE HT |  | 2 | 2000
ACIDO ACETICO |  | 1 | 1000
Auxiliares
REPUMIT NF |  | 0.4 | 400
BIAVIN 109 |  | 0.6 | 600
ACIDO ACETICO |  | 2 | 2000
SARABID EP |  | 2 | 2000
MUESTRA
Colorantes
Formula |  | % | gr.
AMARILLO LUMACRON E3G 200% |  | 0.018 | 26.838
ROJO SERILENE 2BL 200% |  | 0.026 | 38.766
AZUL LUMACRON FBLE 150% |  | 0.016 | 23.856
TELARES DEL SUR | BEIGE PREFECTURA |  | ORDEN | 2042 | 2024-09-20
Formula |  | % | gr.
AMARILLO LUMACRON E3G 200% |  | 0.018 | 26.838
ROJO SERILENE 2BL 200% |  | 0.026 | 38.766
AZUL LUMACRON FBLE 150% |  | 0.016 | 23.856 | CONTROL DE PESADA

## TELARES R S ALG MNO NOCHE 2039
MAQUINA JIGGER 2 |  | TEMPERATURA 98°C |  | OP.TECNOTEX
Cliente | TELARES DEL SUR |  |  | Fecha | 2024-09-20
Articulo | RIP STOP |  |  | Material | POL/ALG
Ancho | 1.5 | m. |  | Orden | 2039
Kilos | 140.4 | Kg. |  | Proceso | TEÑIDO ALG
Metros | 468 | m. |  | Maquina | JIGGER
Color | MARINO NOCHE |  |  | Litros baño | 600
g/m | 0.3 |  |  | RB | 4.273504
Remito | 8856
Auxiliares
DISPERKAL |  |  | 1 | 600
TENSOL ZD |  |  | 1 | 600
SAL ENTREFINA |  |  | 40 | 24000
Colorantes |  |  |  |  | MUESTRA
Formula |  | % | gr.
NARANJA KAYARUS 2GL 200% |  | 0.6 | 842.4
ROJO KAYARUS 3BL 200% |  | 0.4 | 561.6
AZUL KAYARUS BRL 200% |  | 2.52 | 3538.08
TELARES DEL SUR | MARINO NOCHE |  | Orden | 2039 | 2024-09-20
Formula |  | % | gr.
NARANJA KAYARUS 2GL 200% |  | 0.6 | 842.4
ROJO KAYARUS 3BL 200% |  | 0.4 | 561.6
AZUL KAYARUS BRL 200% |  | 2.52 | 3538.08 | CONTROL DE PESADA
FIJAR EN MAQUINA 10 MINUTOS A 50°C
ACIDO ACETICO |  | 1.5 | 900
ARKAFIX |  | 3 | 1800

## TELARES RIPSTOP POL NEGRO 2038
PROGRAMA N°1 |  | TEMPERATURA.130°C |  | OP.TECNOTEX
Cliente | TELARES DEL SUR |  |  | Fecha | 2024-09-20
Articulo | RIP STOP |  |  | Material | POL/ALG
Ancho | 1.5 | m. |  | Orden | 2038
Kilos | 149.1 | Kg. |  | Proceso | TEÑIDO POL
Metros | 497 | m. |  | Maquina | JET 1
Color | NEGRO |  |  | Litros baño | 1000
g/m | 0.3 |  |  | RB | 6.706908
Remito | 7555
Auxiliares |  | G/L | gr.
RESPUMIT NF |  | 0.4 | 400
BIAVIN 109 |  | 0.6 | 600
ACIDO ACETICO |  | 2 | 2000
SARABID EP |  | 2 | 2000
MUESTRA
Colorantes
Formula |  | % | gr.
RUBINA LUMACRON 2GFL CONC |  | 0.07 | 104.37
NEGRO DIANIX CCR |  | 2.5 | 3727.5
TELARES DEL SUR | NEGRO |  | ORDEN | 2038 | 2024-09-20
Formula |  | % | gr.
RUBINA LUMACRON 2GFL CONC |  | 0.07 | 104.37
NEGRO DIANIX CCR |  | 2.5 | 3727.5
CONTROL DE PESADA
LAVADO DE FIBRA
SODA SOLWAY |  | 1.5 | 1500
HIDROSULFITO DE SODIO |  | 2 | 2000
ACIDO ACETICO |  | 1.5 | 1500

## TELARES RIPSTOP POL NEGRO 2037
PROGRAMA N°1 |  | TEMPERATURA.130°C |  | OP.TECNOTEX
Cliente | TELARES DEL SUR |  |  | Fecha | 2024-09-20
Articulo | RIP STOP |  |  | Material | POL/ALG
Ancho | 1.5 | m. |  | Orden | 2037
Kilos | 149.1 | Kg. |  | Proceso | TEÑIDO POL
Metros | 497 | m. |  | Maquina | JET 1
Color | NEGRO |  |  | Litros baño | 1000
g/m | 0.3 |  |  | RB | 6.706908
Remito | 7555
Auxiliares |  | G/L | gr.
RESPUMIT NF |  | 0.4 | 400
BIAVIN 109 |  | 0.6 | 600
ACIDO ACETICO |  | 2 | 2000
SARABID EP |  | 2 | 2000
MUESTRA
Colorantes
Formula |  | % | gr.
RUBINA LUMACRON 2GFL CONC |  | 0.1 | 149.1
NEGRO DIANIX CCR |  | 2.5 | 3727.5
TELARES DEL SUR | NEGRO |  | ORDEN | 2037 | 2024-09-20
Formula |  | % | gr.
RUBINA LUMACRON 2GFL CONC |  | 0.1 | 149.1
NEGRO DIANIX CCR |  | 2.5 | 3727.5
CONTROL DE PESADA
LAVADO DE FIBRA
SODA SOLWAY |  | 1.5 | 1500
HIDROSULFITO DE SODIO |  | 2 | 2000
ACIDO ACETICO |  | 1.5 | 1500

## TELARES R S POL MNO NOCHE 2036
PROGRAMA N°1 |  | TEMPERATURA.130°C |  | OP.TECNOTEX
Cliente | TELARES DEL SUR |  |  | Fecha | 2024-09-20
Articulo | RIP STOP |  |  | Material | POL/ALG
Ancho | 1.5 | m. |  | Orden | 2036
Kilos | 144.144 | Kg. |  | Proceso | TEÑIDO POL
Metros | 468 | m. |  | Maquina | JET 1
Color | MARINO NOCHE |  |  | Litros baño | 1000
g/m | 0.308 |  |  | RB | 6.937507
Remito | 8856
1) BIODESCRUDE, MANTENER X 20MN A 60°C LUEGO CALENTAR A 80°C X 5 MN TIRAR BAÑO
BIOTEX FUSION |  | 3 | 3000
DEZIZE HT |  | 2 | 2000
ACIDO ACETICO |  | 1 | 1000
Auxiliares |  | G/L | gr.
RESPUMIT NF |  | 0.4 | 400
BIAVIN 109 NEW |  | 0.6 | 600
ACIDO ACETICO |  | 2 | 2000
SARABID EP |  | 2 | 2000
MUESTRA
Colorantes
Formula |  | % | gr.
PARDO LUMACRON SER 150% |  | 0.2 | 288.288
RUBINA LUMACRON 2GFL CONC |  | 0.03 | 43.2432
AZUL MNO LUMACRON EXNSF 300% |  | 0.6 | 864.864
TELARES DEL SUR | MARINO NOCHE |  | ORDEN | 2036 | 2024-09-20
Formula |  | % | gr.
PARDO LUMACRON SER 150% |  | 0.2 | 288.288
RUBINA LUMACRON 2GFL CONC |  | 0.03 | 43.2432
AZUL MNO LUMACRON EXNSF 300% |  | 0.6 | 864.864 | CONTROL DE PESADA

## TELARES R S ALG V MILITAR 2018
MAQUINA JIGGER 2 |  | TEMPERATURA.98 |  | OP.TECNOTEX
Cliente | TELARES |  |  | Fecha | 2024-09-20
Articulo | RIP STOP |  |  | Material | POL/ALG
Ancho | 1.5 | m. |  | Orden | 2018
Kilos | 302.604 | Kg. |  | Proceso | TEÑIDO ALG
Metros | 1002 | m. |  | Maquina | JIGGER
Color | VERDE MILITAR |  |  | Litros baño | 600
g/m | 0.302 |  |  | RB | 1.982789
REMITO | 8832
Auxiliares
DISPERKAL |  |  | 1 | 600
TENSOL ZD |  |  | 1 | 600
SAL ENTREFINA LAVADA |  |  | 30 | 18000
MUESTRA
Colorantes
Formula |  | % | gr.
NARANJA KAYARUS 2GL 200% |  | 0.51 | 1543.2804
ROJO KAYARUS 3BL 200% |  | 0.078 | 236.03112
AZUL KAYARUS BRL 200% |  | 0.658 | 1991.13432
TELARES | VERDE MILITAR |  | Orden | 2018 | 2024-09-20
Formula |  | % | gr.
NARANJA KAYARUS 2GL 200% |  | 0.51 | 1543.2804
ROJO KAYARUS 3BL 200% |  | 0.078 | 236.03112
AZUL KAYARUS BRL 200% |  | 0.658 | 1991.13432 | CONTROL DE PESADA
FIJAR EN MAQUINA 10 MINUTOS A 50°C
ACIDO ACETICO |  | 1.5 | 900
ARKAFIX |  | 2.5 | 1500

## TELARES D SR TRACKER NEGRO 2008
PROGRAMA N°5 |  | TEMPERATURA.130°C |  | OP.TECNOTEX
Cliente | TELARES D SUR |  |  | Fecha | 2024-09-20
Articulo | TRACKER |  |  | Material | POLIESTER
Ancho | 1.6 | m. |  | Orden | 2008
Kilos | 146.58 | Kg. |  | Proceso | TEÑIDO POL
Metros | 349 | m. |  | Maquina | JET 1
Color | NEGRO |  |  | Litros baño | 1000
g/m | 0.42 |  |  | RB | 6.822213
Remito | 8834
Auxiliares |  |  |  | MEDIR PH 4,5
RESPUMIT NF |  | 0.4 | 400 | INICIO=
BIAVIN 109 |  | 0.6 | 600 | FINAL =
ACIDO ACETICO |  | 2 | 2000
SARABID EP |  | 2.5 | 2500
MUESTRA
Colorantes
Formula |  | % | gr.
RUBINA LUMACRON 2GFL CONC |  | 0.1 | 146.58
NEGRO DISPERSO TQ EXSF 300% |  | 3.6 | 5276.88
TELARES D SUR |  | NEGRO | ORDEN | 2008 | 2024-09-20
Formula |  | % | gr.
RUBINA LUMACRON 2GFL CONC |  | 0.1 | 146.58
NEGRO DISPERSO TQ EXSF 300% |  | 3.6 | 5276.88
CONTROL DE PESADA
LAVADO DE FIBRA Y NEUTRALIZADO FINAL
SODA SOLWAY |  | 2 | 2000
HIDROSULFITO DE SODIO |  | 2 | 2000
ACIDO ACETICO |  | 1.5 | 1500

## TELARES D SR TRACKER NEGRO 2007
PROGRAMA N°5 |  | TEMPERATURA.130°C |  | OP.TECNOTEX
Cliente | TELARES D SUR |  |  | Fecha | 2024-09-20
Articulo | TRACKER |  |  | Material | POLIESTER
Ancho | 1.6 | m. |  | Orden | 2007
Kilos | 146.58 | Kg. |  | Proceso | TEÑIDO POL
Metros | 349 | m. |  | Maquina | JET 1
Color | NEGRO |  |  | Litros baño | 1000
g/m | 0.42 |  |  | RB | 6.822213
Remito | 8834
Auxiliares |  |  |  | MEDIR PH 4,5
RESPUMIT NF |  | 0.4 | 400 | INICIO=
BIAVIN 109 |  | 0.6 | 600 | FINAL =
ACIDO ACETICO |  | 2 | 2000
SARABID EP |  | 2.5 | 2500
MUESTRA
Colorantes
Formula |  | % | gr.
RUBINA LUMACRON 2GFL CONC |  | 0.1 | 146.58
NEGRO DISPERSO TQ EXSF 300% |  | 3.6 | 5276.88
TELARES D SUR |  | NEGRO | ORDEN | 2007 | 2024-09-20
Formula |  | % | gr.
RUBINA LUMACRON 2GFL CONC |  | 0.1 | 146.58
NEGRO DISPERSO TQ EXSF 300% |  | 3.6 | 5276.88
CONTROL DE PESADA
LAVADO DE FIBRA Y NEUTRALIZADO FINAL
SODA SOLWAY |  | 2 | 2000
HIDROSULFITO DE SODIO |  | 2 | 2000
ACIDO ACETICO |  | 1.5 | 1500

## TELARES D SR TRACKER NEGRO 2005
PROGRAMA N°5 |  | TEMPERATURA.130°C |  | OP.TECNOTEX
Cliente | TELARES D SUR |  |  | Fecha | 2024-09-20
Articulo | TRACKER |  |  | Material | POLIESTER
Ancho | 1.6 | m. |  | Orden | 2005
Kilos | 146.58 | Kg. |  | Proceso | TEÑIDO POL
Metros | 349 | m. |  | Maquina | JET 1
Color | NEGRO |  |  | Litros baño | 1000
g/m | 0.42 |  |  | RB | 6.822213
Remito | 8834
Auxiliares |  |  |  | MEDIR PH 4,5
RESPUMIT NF |  | 0.4 | 400 | INICIO=
BIAVIN 109 |  | 0.6 | 600 | FINAL =
ACIDO ACETICO |  | 2 | 2000
SARABID EP |  | 2.5 | 2500
MUESTRA
Colorantes
Formula |  | % | gr.
RUBINA LUMACRON 2GFL CONC |  | 0.1 | 146.58
NEGRO DISPERSO TQ EXSF 300% |  | 3.6 | 5276.88
TELARES D SUR |  | NEGRO | ORDEN | 2005 | 2024-09-20
Formula |  | % | gr.
RUBINA LUMACRON 2GFL CONC |  | 0.1 | 146.58
NEGRO DISPERSO TQ EXSF 300% |  | 3.6 | 5276.88
CONTROL DE PESADA
LAVADO DE FIBRA Y NEUTRALIZADO FINAL
SODA SOLWAY |  | 2 | 2000
HIDROSULFITO DE SODIO |  | 2 | 2000
ACIDO ACETICO |  | 1.5 | 1500

## TELARES R S ALG MNO NOCHE 2004
MAQUINA JIGGER 2 |  | TEMPERATURA 98°C |  | OP.TECNOTEX
Cliente | TELARES DEL SUR |  |  | Fecha | 2024-09-20
Articulo | RIP STOP |  |  | Material | POL/ALG
Ancho | 1.5 | m. |  | Orden | 2004
Kilos | 280.8 | Kg. |  | Proceso | TEÑIDO ALG
Metros | 936 | m. |  | Maquina | JIGGER
Color | MARINO NOCHE |  |  | Litros baño | 600
g/m | 0.3 |  |  | RB | 2.136752
Remito | 7250
Auxiliares
DISPERKAL |  |  | 1 | 600
TENSOL ZD |  |  | 1 | 600
SAL ENTREFINA |  |  | 40 | 24000
Colorantes |  |  |  |  | MUESTRA
Formula |  | % | gr.
NARANJA KAYARUS 2GL 200% |  | 0.6 | 1684.8
ROJO KAYARUS 3BL 200% |  | 0.4 | 1123.2
AZUL KAYARUS BRL 200% |  | 2.52 | 7076.16
TELARES DEL SUR | MARINO NOCHE |  | Orden | 2004 | 2024-09-20
Formula |  | % | gr.
NARANJA KAYARUS 2GL 200% |  | 0.6 | 1684.8
ROJO KAYARUS 3BL 200% |  | 0.4 | 1123.2
AZUL KAYARUS BRL 200% |  | 2.52 | 7076.16 | CONTROL DE PESADA
FIJAR EN MAQUINA 10 MINUTOS A 50°C
ACIDO ACETICO |  | 1.5 | 900
ARKAFIX |  | 3 | 1800

## TELARES R S ALG V MILITAR 2002
MAQUINA JIGGER 2 |  | TEMPERATURA.98 |  | OP.TECNOTEX
Cliente | TELARES D SUR |  |  | Fecha | 2024-09-20
Articulo | RIP STOP |  |  | Material | POL/ALG
Ancho | 1.5 | m. |  | Orden | 2002
Kilos | 302.604 | Kg. |  | Proceso | TEÑIDO ALG
Metros | 1002 | m. |  | Maquina | JIGGER
Color | VERDE MILITAR |  |  | Litros baño | 600
g/m | 0.302 |  |  | RB | 1.982789
REMITO | 8832
Auxiliares
DISPERKAL |  |  | 1 | 600
TENSOL ZD |  |  | 1 | 600
SAL ENTREFINA LAVADA |  |  | 30 | 18000
MUESTRA
Colorantes
Formula |  | % | gr.
NARANJA KAYARUS 2GL 200% |  | 0.39 | 1180.1556
ROJO KAYARUS 3BL 200% |  | 0.056 | 169.45824
AZUL KAYARUS BRL 200% |  | 0.506 | 1531.17624
TELARES D SUR | VERDE MILITAR |  | Orden | 2002 | 2024-09-20
Formula |  | % | gr.
NARANJA KAYARUS 2GL 200% |  | 0.39 | 1180.1556
ROJO KAYARUS 3BL 200% |  | 0.056 | 169.45824
AZUL KAYARUS BRL 200% |  | 0.506 | 1531.17624 | CONTROL DE PESADA
FIJAR EN MAQUINA 10 MINUTOS A 50°C
ACIDO ACETICO |  | 1.5 | 900
ARKAFIX |  | 2.5 | 1500

## TELARES R S P VDE MILITAR 2001
PROGRAMA N°1 |  | TEMPERATURA.130°C |  | OP.TECNOTEX
Cliente | TELARES DEL SUR |  |  | Fecha | 2024-09-20
Articulo | RIP STOP |  |  | Material | POL/ALG
Ancho | 1.5 | m. |  | Orden | 2001
Kilos | 150.3 | Kg. |  | Proceso | TEÑIDO POL
Metros | 501 | m. |  | Maquina | JET 1
Color | VERDE MILITAR |  |  | Litros baño | 1000
g/m | 0.3 |  |  | RB | 6.65336
Remito | 8832
1) BIODESCRUDE, MANTENER X 20MN A 60°C LUEGO CALENTAR A 80°C X 5 MN TIRAR BAÑO
BIOTEX FUSION |  | 3 | 3000
DEZIZE HT |  | 2 | 2000
ACIDO ACETICO |  | 1 | 1000
Auxiliares
BIAVIN 109 |  |  | 0.6 | 600
ACIDO ACETICO |  |  | 2 | 2000
SARABID EP |  |  | 2 | 2000
MUESTRA
Colorantes
Formula |  | % | gr.
PARDO LUMACRON SER 150% |  | 0.51 | 766.53
RUBINA LUMACRON 2GFL CONC |  | 0.028 | 42.084
AZUL LUMACRON F2GS 200% |  | 0.3 | 450.9
TELARES DEL SUR | VERDE MILITAR |  | ORDEN | 2001 | 2024-09-20
Formula |  | % | gr.
PARDO LUMACRON SER 150% |  | 0.51 | 766.53
RUBINA LUMACRON 2GFL CONC |  | 0.028 | 42.084
AZUL LUMACRON F2GS 200% |  | 0.3 | 450.9 | CONTROL DE PESADA

## TELARES R S P VDE MILITAR 2000
PROGRAMA N°1 |  | TEMPERATURA.130°C |  | OP.TECNOTEX
Cliente | TELARES DEL SUR |  |  | Fecha | 2024-09-20
Articulo | RIP STOP |  |  | Material | POL/ALG
Ancho | 1.5 | m. |  | Orden | 2000
Kilos | 150.3 | Kg. |  | Proceso | TEÑIDO POL
Metros | 501 | m. |  | Maquina | JET 1
Color | VERDE MILITAR |  |  | Litros baño | 1000
g/m | 0.3 |  |  | RB | 6.65336
Remito | 8832
1) BIODESCRUDE, MANTENER X 20MN A 60°C LUEGO CALENTAR A 80°C X 5 MN TIRAR BAÑO
BIOTEX FUSION |  | 3 | 3000
DEZIZE HT |  | 2 | 2000
ACIDO ACETICO |  | 1 | 1000
Auxiliares
BIAVIN 109 |  |  | 0.6 | 600
ACIDO ACETICO |  |  | 2 | 2000
SARABID EP |  |  | 2 | 2000
MUESTRA
Colorantes
Formula |  | % | gr.
PARDO LUMACRON SER 150% |  | 0.51 | 766.53
RUBINA LUMACRON 2GFL CONC |  | 0.028 | 42.084
AZUL LUMACRON F2GS 200% |  | 0.3 | 450.9
TELARES DEL SUR | VERDE MILITAR |  | ORDEN | 2000 | 2024-09-20
Formula |  | % | gr.
PARDO LUMACRON SER 150% |  | 0.51 | 766.53
RUBINA LUMACRON 2GFL CONC |  | 0.028 | 42.084
AZUL LUMACRON F2GS 200% |  | 0.3 | 450.9 | CONTROL DE PESADA

## TELARES D SR TRACKER ARENA 1999
PROGRAMA N°5 |  | TEMPERATURA.130 °C |  | OP.TECNOTEX
Cliente | TELARES D SUR |  |  | Fecha | 2024-09-20
Articulo | TRACKER |  |  | Material | POLIESTER
Ancho | 1.62 | m. |  | Orden | 1999
Kilos | 142.38 | Kg. |  | Proceso | TEÑIDO POL
Metros | 339 | m. |  | Maquina | JET 1
Color | ARENA 227 |  |  | Litros baño | 1000
g/m | 0.42 |  |  | RB | 7.023458
Remito | 8810
Auxiliares |  |  |  | MEDIR PH 4,5
RESPUMIT NF |  | 0.4 | 400 | INICIO=
BIAVIN 109 |  | 0.6 | 600 | FINAL =
ACIDO ACETICO |  | 2 | 2000
SARABID EP |  | 2.5 | 2500
MUESTRA
Colorantes
Formula |  | % | gr.
PARDO LUMACRON SER 150% |  | 0.14 | 199.332
RUBINA LUMACRON 2GFL CONC |  | 0.004 | 5.6952
AZUL LUMACRON FBLE 150% |  | 0.031 | 44.1378
TELARES D SUR | ARENA 227 |  | ORDEN | 1999 | 2024-09-20
Colorantes
Formula |  | % | gr.
PARDO LUMACRON SER 150% |  | 0.14 | 199.332
RUBINA LUMACRON 2GFL CONC |  | 0.004 | 5.6952
AZUL LUMACRON FBLE 150% |  | 0.031 | 44.1378 | CONTROL DE PESADA
LAVADO DE FIBRA Y NEUTRALIZADO FINAL
SODA SOLWAY |  | 2 | 2000
HIDROSULFITO DE SODIO |  | 2 | 2000
ACIDO ACETICO |  | 1.5 | 1500

## TELARES D SR TRACKER ARENA 1998
PROGRAMA N°5 |  | TEMPERATURA.130 °C |  | OP.TECNOTEX
Cliente | TELARES D SUR |  |  | Fecha | 2024-09-20
Articulo | TRACKER |  |  | Material | POLIESTER
Ancho | 1.62 | m. |  | Orden | 1998
Kilos | 142.38 | Kg. |  | Proceso | TEÑIDO POL
Metros | 339 | m. |  | Maquina | JET 1
Color | ARENA 227 |  |  | Litros baño | 1000
g/m | 0.42 |  |  | RB | 7.023458
Remito | 8810
Auxiliares |  |  |  | MEDIR PH 4,5
RESPUMIT NF |  | 0.4 | 400 | INICIO=
BIAVIN 109 |  | 0.6 | 600 | FINAL =
ACIDO ACETICO |  | 2 | 2000
SARABID EP |  | 2.5 | 2500
MUESTRA
Colorantes
Formula |  | % | gr.
PARDO LUMACRON SER 150% |  | 0.14 | 199.332
RUBINA LUMACRON 2GFL CONC |  | 0.004 | 5.6952
AZUL LUMACRON FBLE 150% |  | 0.031 | 44.1378
TELARES D SUR | ARENA 227 |  | ORDEN | 1998 | 2024-09-20
Colorantes
Formula |  | % | gr.
PARDO LUMACRON SER 150% |  | 0.14 | 199.332
RUBINA LUMACRON 2GFL CONC |  | 0.004 | 5.6952
AZUL LUMACRON FBLE 150% |  | 0.031 | 44.1378 | CONTROL DE PESADA
LAVADO DE FIBRA Y NEUTRALIZADO FINAL
SODA SOLWAY |  | 2 | 2000
HIDROSULFITO DE SODIO |  | 2 | 2000
ACIDO ACETICO |  | 1.5 | 1500

## TELARES D SR TRACKER ARENA 1997
PROGRAMA N°5 |  | TEMPERATURA.130 °C |  | OP.TECNOTEX
Cliente | TELARES D SUR |  |  | Fecha | 2024-09-20
Articulo | TRACKER |  |  | Material | POLIESTER
Ancho | 1.62 | m. |  | Orden | 1997
Kilos | 142.38 | Kg. |  | Proceso | TEÑIDO POL
Metros | 339 | m. |  | Maquina | JET 1
Color | ARENA 227 |  |  | Litros baño | 1000
g/m | 0.42 |  |  | RB | 7.023458
Remito | 8810
Auxiliares |  |  |  | MEDIR PH 4,5
RESPUMIT NF |  | 0.4 | 400 | INICIO=
BIAVIN 109 |  | 0.6 | 600 | FINAL =
ACIDO ACETICO |  | 2 | 2000
SARABID EP |  | 2.5 | 2500
MUESTRA
Colorantes
Formula |  | % | gr.
PARDO LUMACRON SER 150% |  | 0.14 | 199.332
RUBINA LUMACRON 2GFL CONC |  | 0.004 | 5.6952
AZUL LUMACRON FBLE 150% |  | 0.031 | 44.1378
TELARES D SUR | ARENA 227 |  | ORDEN | 1997 | 2024-09-20
Colorantes
Formula |  | % | gr.
PARDO LUMACRON SER 150% |  | 0.14 | 199.332
RUBINA LUMACRON 2GFL CONC |  | 0.004 | 5.6952
AZUL LUMACRON FBLE 150% |  | 0.031 | 44.1378 | CONTROL DE PESADA
LAVADO DE FIBRA Y NEUTRALIZADO FINAL
SODA SOLWAY |  | 2 | 2000
HIDROSULFITO DE SODIO |  | 2 | 2000
ACIDO ACETICO |  | 1.5 | 1500

## TELARES D SR TRACKER ARENA 1991
PROGRAMA N°5 |  | TEMPERATURA.130 °C |  | OP.TECNOTEX
Cliente | TELARES D SUR |  |  | Fecha | 2024-09-20
Articulo | TRACKER |  |  | Material | POLIESTER
Ancho | 1.62 | m. |  | Orden | 1991
Kilos | 143.22 | Kg. |  | Proceso | TEÑIDO POL
Metros | 341 | m. |  | Maquina | JET 1
Color | ARENA 227 |  |  | Litros baño | 1000
g/m | 0.42 |  |  | RB | 6.982265
Remito | 8833
Auxiliares |  |  |  | MEDIR PH 4,5
RESPUMIT NF |  | 0.4 | 400 | INICIO=
BIAVIN 109 |  | 0.6 | 600 | FINAL =
ACIDO ACETICO |  | 2 | 2000
SARABID EP |  | 2.5 | 2500
MUESTRA
Colorantes
Formula |  | % | gr.
PARDO LUMACRON SER 150% |  | 0.14 | 200.508
RUBINA LUMACRON 2GFL CONC |  | 0.004 | 5.7288
AZUL LUMACRON FBLE 150% |  | 0.031 | 44.3982
TELARES D SUR | ARENA 227 |  | ORDEN | 1991 | 2024-09-20
Colorantes
Formula |  | % | gr.
PARDO LUMACRON SER 150% |  | 0.14 | 200.508
RUBINA LUMACRON 2GFL CONC |  | 0.004 | 5.7288
AZUL LUMACRON FBLE 150% |  | 0.031 | 44.3982 | CONTROL DE PESADA
LAVADO DE FIBRA Y NEUTRALIZADO FINAL
SODA SOLWAY |  | 2 | 2000
HIDROSULFITO DE SODIO |  | 2 | 2000
ACIDO ACETICO |  | 1.5 | 1500

## TELARES D SR TRACKER ARENA 1190
PROGRAMA N°5 |  | TEMPERATURA.130 °C |  | OP.TECNOTEX
Cliente | TELARES D SUR |  |  | Fecha | 2024-09-20
Articulo | TRACKER |  |  | Material | POLIESTER
Ancho | 1.62 | m. |  | Orden | 1990
Kilos | 147 | Kg. |  | Proceso | TEÑIDO POL
Metros | 350 | m. |  | Maquina | JET 1
Color | ARENA 227 |  |  | Litros baño | 1000
g/m | 0.42 |  |  | RB | 6.802721
Remito | 8833
Auxiliares |  |  |  | MEDIR PH 4,5
RESPUMIT NF |  | 0.4 | 400 | INICIO=
BIAVIN 109 |  | 0.6 | 600 | FINAL =
ACIDO ACETICO |  | 2 | 2000
SARABID EP |  | 2.5 | 2500
MUESTRA
Colorantes
Formula |  | % | gr.
PARDO LUMACRON SER 150% |  | 0.14 | 205.8
RUBINA LUMACRON 2GFL CONC |  | 0.004 | 5.88
AZUL LUMACRON FBLE 150% |  | 0.031 | 45.57
TELARES D SUR | ARENA 227 |  | ORDEN | 1990 | 2024-09-20
Colorantes
Formula |  | % | gr.
PARDO LUMACRON SER 150% |  | 0.14 | 205.8
RUBINA LUMACRON 2GFL CONC |  | 0.004 | 5.88
AZUL LUMACRON FBLE 150% |  | 0.031 | 45.57 | CONTROL DE PESADA
LAVADO DE FIBRA Y NEUTRALIZADO FINAL
SODA SOLWAY |  | 2 | 2000
HIDROSULFITO DE SODIO |  | 2 | 2000
ACIDO ACETICO |  | 1.5 | 1500

## TELARES D SR TRACKER ARENA 1989
PROGRAMA N°5 |  | TEMPERATURA.130 °C |  | OP.TECNOTEX
Cliente | TELARES D SUR |  |  | Fecha | 2024-09-20
Articulo | TRACKER |  |  | Material | POLIESTER
Ancho | 1.62 | m. |  | Orden | 1989
Kilos | 140.7 | Kg. |  | Proceso | TEÑIDO POL
Metros | 335 | m. |  | Maquina | JET 1
Color | ARENA 227 |  |  | Litros baño | 1000
g/m | 0.42 |  |  | RB | 7.107321
Remito | 8833
Auxiliares |  |  |  | MEDIR PH 4,5
RESPUMIT NF |  | 0.4 | 400 | INICIO=
BIAVIN 109 |  | 0.6 | 600 | FINAL =
ACIDO ACETICO |  | 2 | 2000
SARABID EP |  | 2.5 | 2500
MUESTRA
Colorantes
Formula |  | % | gr.
PARDO LUMACRON SER 150% |  | 0.14 | 196.98
RUBINA LUMACRON 2GFL CONC |  | 0.004 | 5.628
AZUL LUMACRON FBLE 150% |  | 0.031 | 43.617
TELARES D SUR | ARENA 227 |  | ORDEN | 1989 | 2024-09-20
Colorantes
Formula |  | % | gr.
PARDO LUMACRON SER 150% |  | 0.14 | 196.98
RUBINA LUMACRON 2GFL CONC |  | 0.004 | 5.628
AZUL LUMACRON FBLE 150% |  | 0.031 | 43.617 | CONTROL DE PESADA
LAVADO DE FIBRA Y NEUTRALIZADO FINAL
SODA SOLWAY |  | 2 | 2000
HIDROSULFITO DE SODIO |  | 2 | 2000
ACIDO ACETICO |  | 1.5 | 1500

## TELARES D SR TRACKER ARENA 1986
PROGRAMA N°5 |  | TEMPERATURA.130 °C |  | OP.TECNOTEX
Cliente | TELARES D SUR |  |  | Fecha | 2024-09-20
Articulo | TRACKER |  |  | Material | POLIESTER
Ancho | 1.62 | m. |  | Orden | 1986
Kilos | 137.76 | Kg. |  | Proceso | TEÑIDO POL
Metros | 328 | m. |  | Maquina | JET 1
Color | ARENA 227 |  |  | Litros baño | 1000
g/m | 0.42 |  |  | RB | 7.259001
Remito | 8809
Auxiliares |  |  |  | MEDIR PH 4,5
RESPUMIT NF |  | 0.4 | 400 | INICIO=
BIAVIN 109 |  | 0.6 | 600 | FINAL =
ACIDO ACETICO |  | 2 | 2000
SARABID EP |  | 2.5 | 2500
MUESTRA
Colorantes
Formula |  | % | gr.
PARDO LUMACRON SER 150% |  | 0.14 | 192.864
RUBINA LUMACRON 2GFL CONC |  | 0.004 | 5.5104
AZUL LUMACRON FBLE 150% |  | 0.031 | 42.7056
TELARES D SUR | ARENA 227 |  | ORDEN | 1986 | 2024-09-20
Colorantes
Formula |  | % | gr.
PARDO LUMACRON SER 150% |  | 0.14 | 192.864
RUBINA LUMACRON 2GFL CONC |  | 0.004 | 5.5104
AZUL LUMACRON FBLE 150% |  | 0.031 | 42.7056 | CONTROL DE PESADA
LAVADO DE FIBRA Y NEUTRALIZADO FINAL
SODA SOLWAY |  | 2 | 2000
HIDROSULFITO DE SODIO |  | 2 | 2000
ACIDO ACETICO |  | 1.5 | 1500

## TELARES D SR TRACKER ARENA 1985
PROGRAMA N°5 |  | TEMPERATURA.130 °C |  | OP.TECNOTEX
Cliente | TELARES D SUR |  |  | Fecha | 2024-09-20
Articulo | TRACKER |  |  | Material | POLIESTER
Ancho | 1.62 | m. |  | Orden | 1985
Kilos | 140.7 | Kg. |  | Proceso | TEÑIDO POL
Metros | 335 | m. |  | Maquina | JET 1
Color | ARENA 227 |  |  | Litros baño | 1000
g/m | 0.42 |  |  | RB | 7.107321
Remito | 8809
Auxiliares |  |  |  | MEDIR PH4,5
RESPUMIT NF |  | 0.4 | 400 | INICIO=
BIAVIN 109 |  | 0.6 | 600 | FINAL =
ACIDO ACETICO |  | 2 | 2000
SARABID EP |  | 2.5 | 2500
MUESTRA
Colorantes
Formula |  | % | gr.
PARDO LUMACRON SER 150% |  | 0.14 | 196.98
RUBINA LUMACRON 2GFL CONC |  | 0.004 | 5.628
AZUL LUMACRON FBLE 150% |  | 0.031 | 43.617
TELARES D SUR | ARENA 227 |  | ORDEN | 1985 | 2024-09-20
Colorantes
Formula |  | % | gr.
PARDO LUMACRON SER 150% |  | 0.14 | 196.98
RUBINA LUMACRON 2GFL CONC |  | 0.004 | 5.628
AZUL LUMACRON FBLE 150% |  | 0.031 | 43.617 | CONTROL DE PESADA
LAVADO DE FIBRA Y NEUTRALIZADO FINAL
SODA SOLWAY |  | 2 | 2000
HIDROSULFITO DE SODIO |  | 2 | 2000
ACIDO ACETICO |  | 1.5 | 1500

## TELARES D SR TRACKER ARENA 1984
PROGRAMA N°5 |  | TEMPERATURA.130 °C |  | OP.TECNOTEX
Cliente | TELARES D SUR |  |  | Fecha | 2024-09-20
Articulo | TRACKER |  |  | Material | POLIESTER
Ancho | 1.62 | m. |  | Orden | 1984
Kilos | 140.7 | Kg. |  | Proceso | TEÑIDO POL
Metros | 335 | m. |  | Maquina | JET 1
Color | ARENA 227 |  |  | Litros baño | 1000
g/m | 0.42 |  |  | RB | 7.107321
Remito | 8809
Auxiliares |  |  |  | MEDIR PH 4,5
RESPUMIT NF |  | 0.4 | 400 | INICIO=
BIAVIN 109 |  | 0.6 | 600 | FINAL =
ACIDO ACETICO |  | 2 | 2000
SARABID EP |  | 2.5 | 2500
MUESTRA
Colorantes
Formula |  | % | gr.
PARDO LUMACRON SER 150% |  | 0.14 | 196.98
RUBINA LUMACRON 2GFL CONC |  | 0.004 | 5.628
AZUL LUMACRON FBLE 150% |  | 0.031 | 43.617
TELARES D SUR | ARENA 227 |  | ORDEN | 1984 | 2024-09-20
Colorantes
Formula |  | % | gr.
PARDO LUMACRON SER 150% |  | 0.14 | 196.98
RUBINA LUMACRON 2GFL CONC |  | 0.004 | 5.628
AZUL LUMACRON FBLE 150% |  | 0.031 | 43.617 | CONTROL DE PESADA
LAVADO DE FIBRA Y NEUTRALIZADO FINAL
SODA SOLWAY |  | 2 | 2000
HIDROSULFITO DE SODIO |  | 2 | 2000
ACIDO ACETICO |  | 1.5 | 1500

## TELARES SARGA MNO NOCHE 1981
PROGRAMA N°5 |  | TEMPERATURA.130 °C |  | OP.TECNOTEX
Cliente | TELARES D SUR |  |  | Fecha | 2024-09-20
Articulo | 2411 SARGA |  |  | Material | POLIESTER
Ancho | 1.52 | m. |  | Orden | 1981
Kilos | 150.5 | Kg. |  | Proceso | TEÑIDO POL
Metros | 602 | m. |  | Maquina | JET 1
Color | MARINO NOCHE 2022 |  |  | Litros baño | 1000
g/m | 0.25 |  |  | RB | 6.644518
Remito | 8230
Auxiliares
BIAVIN 109 |  |  | 0.6 | 600
ACIDO ACETICO |  |  | 2 | 2000
SARABID EP |  |  | 2 | 2000
Colorantes |  |  |  |  | MUESTRA
Formula |  | % | gr.
PARDO AMARILLO SERILENE RLS 150% |  | 0.62 | 933.1
RUBINA LUMACRON 2GFL CONC |  | 0.105 | 158.025
AZUL MARINO DIANIX CC |  | 2.15 | 3235.75
TELARES D SUR | MARINO NOCHE 2022 |  | ORDEN | 1981 | 2024-09-20
Colorantes
Formula |  | % | gr.
PARDO AMARILLO SERILENE RLS 150% |  | 0.62 | 933.1
RUBINA LUMACRON 2GFL CONC |  | 0.105 | 158.025
AZUL MARINO DIANIX CC |  | 2.15 | 3235.75 | CONTROL DE PESADA
LAVADO DE FIBRA Y NEUTRALIZADO FINAL
SODA SOLWAY |  | 2 | 2000
HIDROSULFITO DE SODIO |  | 2 | 2000
ACIDO ACETICO |  | 1.5 | 1500

## TELARES SARGA MNO NOCHE 1980
PROGRAMA N°5 |  | TEMPERATURA.130 °C |  | OP.TECNOTEX
Cliente | TELARES D SUR |  |  | Fecha | 2024-09-20
Articulo | 2411 SARGA |  |  | Material | POLIESTER
Ancho | 1.52 | m. |  | Orden | 1980
Kilos | 125.5 | Kg. |  | Proceso | TEÑIDO POL
Metros | 502 | m. |  | Maquina | JET 1
Color | MARINO NOCHE 2022 |  |  | Litros baño | 1000
g/m | 0.25 |  |  | RB | 7.968127
Remito | 8248
Auxiliares
BIAVIN 109 |  |  | 0.6 | 600
ACIDO ACETICO |  |  | 2 | 2000
SARABID EP |  |  | 2 | 2000
Colorantes |  |  |  |  | MUESTRA
Formula |  | % | gr.
PARDO AMARILLO SERILENE RLS 150% |  | 0.62 | 778.1
RUBINA LUMACRON 2GFL CONC |  | 0.105 | 131.775
AZUL MARINO DIANIX CC |  | 2.15 | 2698.25
TELARES D SUR | MARINO NOCHE 2022 |  | ORDEN | 1980 | 2024-09-20
Colorantes
Formula |  | % | gr.
PARDO AMARILLO SERILENE RLS 150% |  | 0.62 | 778.1
RUBINA LUMACRON 2GFL CONC |  | 0.105 | 131.775
AZUL MARINO DIANIX CC |  | 2.15 | 2698.25 | CONTROL DE PESADA
LAVADO DE FIBRA Y NEUTRALIZADO FINAL
SODA SOLWAY |  | 2 | 2000
HIDROSULFITO DE SODIO |  | 2 | 2000
ACIDO ACETICO |  | 1.5 | 1500

## TELARES SARGA MNO NOCHE 1979
PROGRAMA N°5 |  | TEMPERATURA.130 °C |  | OP.TECNOTEX
Cliente | TELARES D SUR |  |  | Fecha | 2024-09-20
Articulo | 2411 SARGA |  |  | Material | POLIESTER
Ancho | 1.52 | m. |  | Orden | 1979
Kilos | 125.5 | Kg. |  | Proceso | TEÑIDO POL
Metros | 502 | m. |  | Maquina | JET 1
Color | MARINO NOCHE 2022 |  |  | Litros baño | 1000
g/m | 0.25 |  |  | RB | 7.968127
Remito | 8248
Auxiliares
BIAVIN 109 |  |  | 0.6 | 600
ACIDO ACETICO |  |  | 2 | 2000
SARABID EP |  |  | 2 | 2000
Colorantes |  |  |  |  | MUESTRA
Formula |  | % | gr.
PARDO AMARILLO SERILENE RLS 150% |  | 0.62 | 778.1
RUBINA LUMACRON 2GFL CONC |  | 0.105 | 131.775
AZUL MARINO DIANIX CC |  | 2.15 | 2698.25
TELARES D SUR | MARINO NOCHE 2022 |  | ORDEN | 1979 | 2024-09-20
Colorantes
Formula |  | % | gr.
PARDO AMARILLO SERILENE RLS 150% |  | 0.62 | 778.1
RUBINA LUMACRON 2GFL CONC |  | 0.105 | 131.775
AZUL MARINO DIANIX CC |  | 2.15 | 2698.25 | CONTROL DE PESADA
LAVADO DE FIBRA Y NEUTRALIZADO FINAL
SODA SOLWAY |  | 2 | 2000
HIDROSULFITO DE SODIO |  | 2 | 2000
ACIDO ACETICO |  | 1.5 | 1500

## TELARES R S POL MNO NOCHE 1973
PROGRAMA N°1 |  | TEMPERATURA.130°C |  | OP.TECNOTEX
Cliente | TELARES DEL SUR |  |  | Fecha | 2024-09-20
Articulo | RIP STOP |  |  | Material | POL/ALG
Ancho | 1.5 | m. |  | Orden | 1973
Kilos | 140.4 | Kg. |  | Proceso | TEÑIDO POL
Metros | 468 | m. |  | Maquina | JET 1
Color | MARINO NOCHE |  |  | Litros baño | 1000
g/m | 0.3 |  |  | RB | 7.122507
Remito | 7250
1) BIODESCRUDE, MANTENER X 20MN A 60°C LUEGO CALENTAR A 80°C X 5 MN TIRAR BAÑO
BIOTEX FUSION |  | 3 | 3000
DEZIZE HT |  | 2 | 2000
ACIDO ACETICO |  | 1 | 1000
Auxiliares
BIAVIN 109 |  |  | 0.6 | 600
ACIDO ACETICO |  |  | 2 | 2000
SARABID EP |  |  | 2 | 2000
MUESTRA
Colorantes
Formula |  | % | gr.
PARDO LUMACRON SER 150% |  | 0.2 | 280.8
RUBINA LUMACRON 2GFL CONC |  | 0.03 | 42.12
AZUL MNO LUMACRON EXNSF 300% |  | 0.6 | 842.4
TELARES DEL SUR | MARINO NOCHE |  | ORDEN | 1973 | 2024-09-20
Formula |  | % | gr.
PARDO LUMACRON SER 150% |  | 0.2 | 280.8
RUBINA LUMACRON 2GFL CONC |  | 0.03 | 42.12
AZUL MNO LUMACRON EXNSF 300% |  | 0.6 | 842.4 | CONTROL DE PESADA

## TELARES R S POL MNO NOCHE 1972
PROGRAMA N°1 |  | TEMPERATURA.130°C |  | OP.TECNOTEX
Cliente | TELARES DEL SUR |  |  | Fecha | 2024-09-20
Articulo | RIP STOP |  |  | Material | POL/ALG
Ancho | 1.5 | m. |  | Orden | 1972
Kilos | 140.4 | Kg. |  | Proceso | TEÑIDO POL
Metros | 468 | m. |  | Maquina | JET 1
Color | MARINO NOCHE |  |  | Litros baño | 1000
g/m | 0.3 |  |  | RB | 7.122507
Remito | 7250
1) BIODESCRUDE, MANTENER X 20MN A 60°C LUEGO CALENTAR A 80°C X 5 MN TIRAR BAÑO
BIOTEX FUSION |  | 3 | 3000
DEZIZE HT |  | 2 | 2000
ACIDO ACETICO |  | 1 | 1000
Auxiliares
BIAVIN 109 |  |  | 0.6 | 600
ACIDO ACETICO |  |  | 2 | 2000
SARABID EP |  |  | 2 | 2000
MUESTRA
Colorantes
Formula |  | % | gr.
PARDO LUMACRON SER 150% |  | 0.2 | 280.8
RUBINA LUMACRON 2GFL CONC |  | 0.03 | 42.12
AZUL MNO LUMACRON EXNSF 300% |  | 0.6 | 842.4
TELARES DEL SUR | MARINO NOCHE |  | ORDEN | 1972 | 2024-09-20
Formula |  | % | gr.
PARDO LUMACRON SER 150% |  | 0.2 | 280.8
RUBINA LUMACRON 2GFL CONC |  | 0.03 | 42.12
AZUL MNO LUMACRON EXNSF 300% |  | 0.6 | 842.4 | CONTROL DE PESADA

## TELARES PEPPERS ALG G TOPO 1970
MAQUINA. JIGGER 2 |  | TEMPERATURA 98°C |  | OP. TECNOTEX
Cliente | TOBATEL |  |  | Fecha | 2024-09-20
Articulo | PEPPERS |  |  | Material | POL/ALG
Ancho | 1.5 | m. |  | Orden | 1970
Kilos | 176.86 | Kg. |  | Proceso | TEÑIDO ALGODÓN
Metros | 956 | m. |  | Maquina | JIGGERS
Color | GRIS TOPO |  |  | Litros baño | 600
g/m | 0.185 |  |  | RB | 3.392514
Remito | 8186
Auxiliares |  | G/L | Gr
DISPERKAL |  | 1 | 600
TENSOL ZD |  | 1 | 600
SAL ENTREFINA |  | 30 | 18000
MUESTRA
Colorantes
Formula |  | % | gr.
NARANJA KAYARUS 2GL 200% |  | 0.41 | 725.126
ROJO KAYARUS 3BL 200% |  | 0.255 | 450.993
AZUL KAYARUS BRL 200% |  | 0.765 | 1352.979
TOBATEL |  | GRIS TOPO | Orden | 1970 | 2024-09-20
Formula |  | % | gr.
NARANJA KAYARUS 2GL 200% |  | 0.41 | 725.126
ROJO KAYARUS 3BL 200% |  | 0.255 | 450.993
AZUL KAYARUS BRL 200% |  | 0.765 | 1352.979 | CONTROL DE PESADA
FIJAR EN MAQUINA 10 MINUTOS A 50°C
ACIDO ACETICO |  | 1.5 | 900
ARKAFIX |  | 3 | 1800

## TELARES PEPPERS POL G TOPO 1969
PROGRAMA N°1 |  | TEMPERATURA.130°C |  | OP.TECNOTEX
Cliente | TELARES D SUR |  |  | Fecha | 2024-09-20
Articulo | PEPPERS |  |  | Material | POL/ALG
Ancho | 1.5 | m. |  | Orden | 1969
Kilos | 176.86 | Kg. |  | Proceso | TEÑIDO POL
Metros | 956 | m. |  | Maquina | JET 1
Color | GRIS TOPO |  |  | Litros baño | 1000
g/m | 0.185 |  |  | RB | 5.65419
Remito | 8186
Auxiliares |  |  | G/L | Gr
BIAVIN 109 |  |  | 0.6 | 600
ACIDO ACETICO |  |  | 2 | 2000
SARABID EP |  |  | 2 | 2000
MUESTRA
Colorantes
Formula |  | % | gr.
PARDO ALLO LUMACRON SER 150% |  | 0.24 | 424.464
RUBINA LUMACRON 2GFL CONC |  | 0.043 | 76.0498
AZUL MNO LUMACRON EXNSF 300% |  | 0.236 | 417.3896
TELARES D SUR | GRIS TOPO |  | ORDEN | 1969 | 2024-09-20
Formula |  | % | gr.
PARDO ALLO LUMACRON SER 150% |  | 0.24 | 424.464
RUBINA LUMACRON 2GFL CONC |  | 0.043 | 76.0498
AZUL MNO LUMACRON EXNSF 300% |  | 0.236 | 417.3896 | CONTROL DE PESADA

## TELARES TRACKER FRANCIA 1966
PROGRAMA N°5 |  | TEMPERATURA 130°C |  | OP. TECNOTEX
Cliente | TELARES DEL SUR |  |  | Fecha | 2024-09-20
Articulo | TRACKER |  |  | Material | POLIESTER
Ancho | 1.62 | m. |  | Orden | 1966
Kilos | 128.4 | Kg. |  | Proceso | TEÑIDO POL
Metros | 321 | m. |  | Maquina | JET 1
Color | FRANCIA |  |  | Litros baño | 1000
g/m | 0.4 |  |  | RB | 7.788162
Remito | 8812
Auxiliares |  | G/L | Gr
RESPUMIT NF |  | 0.4 | 400
BIAVIN 109 |  | 0.6 | 600
ACIDO ACETICO |  | 2 | 2000
SARABID EP |  | 2 | 2000
MUESTRA
Colorantes
Formula |  | % | gr.
AZUL LUMACRON FBLE 150% |  | 1.2 | 1540.8
TELARES DEL SUR |  | FRANCIA | Orden | 1966 | 2024-09-20
Formula |  | % | gr.
AZUL LUMACRON FBLE 150% |  | 1.2 | 1540.8
CONTROL DE PESADA
LAVADO DE FIBRA Y NEUTRALIZADO FINAL
SODA SOLWAY |  | 2 | 2000
HIDROSULFITO DE SODIO |  | 2 | 2000
ACIDO ACETICO |  | 1.5 | 1500

## TELARES TRACKER FRANCIA 1965
PROGRAMA N°5 |  | TEMPERATURA 130°C |  | OP. TECNOTEX
Cliente | TELARES DEL SUR |  |  | Fecha | 2024-09-20
Articulo | TRACKER |  |  | Material | POLIESTER
Ancho | 1.62 | m. |  | Orden | 1965
Kilos | 128.4 | Kg. |  | Proceso | TEÑIDO POL
Metros | 321 | m. |  | Maquina | JET 1
Color | FRANCIA |  |  | Litros baño | 1000
g/m | 0.4 |  |  | RB | 7.788162
Remito | 8812
Auxiliares |  |  |  |  | PH 4,5 MEDIR
BIAVIN 109 |  |  | 0.6 | 600 | INICIO=
ACIDO ACETICO |  |  | 2 | 2000 | FINAL =
SARABID EP |  |  | 2.5 | 2500
MUESTRA
Colorantes
Formula |  | % | gr.
AZUL LUMACRON FBLE 150% |  | 1.2 | 1540.8
TELARES DEL SUR |  | FRANCIA | Orden | 1965 | 2024-09-20
Formula |  | % | gr.
AZUL LUMACRON FBLE 150% |  | 1.2 | 1540.8
CONTROL DE PESADA
LAVADO DE FIBRA Y NEUTRALIZADO FINAL
SODA SOLWAY |  | 2 | 2000
HIDROSULFITO DE SODIO |  | 2 | 2000
ACIDO ACETICO |  | 1.5 | 1500

## TELARES D SUR TK FRANCIA 1964
PROGRAMA N°5 |  | TEMPERATURA 130°C |  | OP. TECNOTEX
Cliente | TELARES DEL SUR |  |  | Fecha | 2024-09-20
Articulo | TRACKER |  |  | Material | POLIESTER
Ancho | 1.62 | m. |  | Orden | 1964
Kilos | 138.4 | Kg. |  | Proceso | TEÑIDO POL
Metros | 346 | m. |  | Maquina | JET 1
Color | FRANCIA |  |  | Litros baño | 1000
g/m | 0.4 |  |  | RB | 7.225434
Remito | 8812
Auxiliares |  |  |  |  | PH 4,5 MEDIR
BIAVIN 109 |  |  | 0.6 | 600 | INICIO=
ACIDO ACETICO |  |  | 2 | 2000 | FINAL =
SARABID EP |  |  | 2.5 | 2500
MUESTRA
Colorantes
Formula |  | % | gr.
AZUL LUMACRON FBLE 150% |  | 1.2 | 1660.8
TELARES DEL SUR |  | FRANCIA | Orden | 1964 | 2024-09-20
Formula |  | % | gr.
AZUL LUMACRON FBLE 150% |  | 1.2 | 1660.8
CONTROL DE PESADA
LAVADO DE FIBRA Y NEUTRALIZADO FINAL
SODA SOLWAY |  | 2 | 2000
HIDROSULFITO DE SODIO |  | 2 | 2000
ACIDO ACETICO |  | 1.5 | 1500

## TELARES D SUR TK FRANCIA 1961
PROGRAMA N°5 |  | TEMPERATURA 130°C |  | OP. TECNOTEX
Cliente | TELARES DEL SUR |  |  | Fecha | 2024-09-20
Articulo | TRACKER |  |  | Material | POLIESTER
Ancho | 1.62 | m. |  | Orden | 1961
Kilos | 132.4 | Kg. |  | Proceso | TEÑIDO POL
Metros | 331 | m. |  | Maquina | JET 1
Color | FRANCIA |  |  | Litros baño | 1000
g/m | 0.4 |  |  | RB | 7.55287
Remito | 8811
Auxiliares |  |  |  |  | PH 4,5 MEDIR
BIAVIN 109 |  |  | 0.6 | 600 | INICIO=
ACIDO ACETICO |  |  | 2 | 2000 | FINAL =
SARABID EP |  |  | 2.5 | 2500
MUESTRA
Colorantes
Formula |  | % | gr.
AZUL LUMACRON FBLE 150% |  | 1.2 | 1588.8
TELARES DEL SUR |  | FRANCIA | Orden | 1961 | 2024-09-20
Formula |  | % | gr.
AZUL LUMACRON FBLE 150% |  | 1.2 | 1588.8
CONTROL DE PESADA
LAVADO DE FIBRA Y NEUTRALIZADO FINAL
SODA SOLWAY |  | 2 | 2000
HIDROSULFITO DE SODIO |  | 2 | 2000
ACIDO ACETICO |  | 1.5 | 1500

## TELARES D SUR TK FRANCIA 1960
PROGRAMA N°5 |  | TEMPERATURA 130°C |  | OP. TECNOTEX
Cliente | TELARES DEL SUR |  |  | Fecha | 2024-09-20
Articulo | TRACKER |  |  | Material | POLIESTER
Ancho | 1.62 | m. |  | Orden | 1960
Kilos | 132.4 | Kg. |  | Proceso | TEÑIDO POL
Metros | 331 | m. |  | Maquina | JET 1
Color | FRANCIA |  |  | Litros baño | 1000
g/m | 0.4 |  |  | RB | 7.55287
Remito | 8811
Auxiliares |  |  |  |  | PH 4,5 MEDIR
BIAVIN 109 |  |  | 0.6 | 600 | INICIO=
ACIDO ACETICO |  |  | 2 | 2000 | FINAL =
SARABID EP |  |  | 2.5 | 2500
MUESTRA
Colorantes
Formula |  | % | gr.
AZUL LUMACRON FBLE 150% |  | 1.2 | 1588.8
TELARES DEL SUR |  | FRANCIA | Orden | 1960 | 2024-09-20
Formula |  | % | gr.
AZUL LUMACRON FBLE 150% |  | 1.2 | 1588.8
CONTROL DE PESADA
LAVADO DE FIBRA Y NEUTRALIZADO FINAL
SODA SOLWAY |  | 2 | 2000
HIDROSULFITO DE SODIO |  | 2 | 2000
ACIDO ACETICO |  | 1.5 | 1500

## TELARES D SUR TK FRANCIA 1959
PROGRAMA N°5 |  | TEMPERATURA 130°C |  | OP. TECNOTEX
Cliente | TELARES DEL SUR |  |  | Fecha | 2024-09-20
Articulo | TRACKER |  |  | Material | POLIESTER
Ancho | 1.62 | m. |  | Orden | 1959
Kilos | 132.4 | Kg. |  | Proceso | TEÑIDO POL
Metros | 331 | m. |  | Maquina | JET 1
Color | FRANCIA |  |  | Litros baño | 1000
g/m | 0.4 |  |  | RB | 7.55287
Remito | 8811
Auxiliares |  |  |  |  | PH 4,5 MEDIR
BIAVIN 109 |  |  | 0.6 | 600 | INICIO=
ACIDO ACETICO |  |  | 2 | 2000 | FINAL =
SARABID EP |  |  | 2.5 | 2500
MUESTRA
Colorantes
Formula |  | % | gr.
AZUL LUMACRON FBLE 150% |  | 1.2 | 1588.8
TELARES DEL SUR |  | FRANCIA | Orden | 1959 | 2024-09-20
Formula |  | % | gr.
AZUL LUMACRON FBLE 150% |  | 1.2 | 1588.8
CONTROL DE PESADA
LAVADO DE FIBRA Y NEUTRALIZADO FINAL
SODA SOLWAY |  | 2 | 2000
HIDROSULFITO DE SODIO |  | 2 | 2000
ACIDO ACETICO |  | 1.5 | 1500

## TELARES R S ALG MNO NOCHE 1958
MAQUINA JIGGER 2 |  | TEMPERATURA 98°C |  | OP.TECNOTEX
Cliente | TELARES DEL SUR |  |  | Fecha | 2024-09-20
Articulo | RIP STOP |  |  | Material | POL/ALG
Ancho | 1.5 | m. |  | Orden | 1958
Kilos | 315 | Kg. |  | Proceso | TEÑIDO ALG
Metros | 1050 | m. |  | Maquina | JIGGER
Color | MARINO NOCHE |  |  | Litros baño | 600
g/m | 0.3 |  |  | RB | 1.904762
Remito | 7517
Auxiliares
DISPERKAL |  |  | 1 | 600
TENSOL ZD |  |  | 1 | 600
SAL ENTREFINA |  |  | 40 | 24000
Colorantes |  |  |  |  | MUESTRA
Formula |  | % | gr.
NARANJA KAYARUS 2GL 200% |  | 0.6 | 1890
ROJO KAYARUS 3BL 200% |  | 0.4 | 1260
AZUL KAYARUS BRL 200% |  | 2.52 | 7938
TELARES DEL SUR | MARINO NOCHE |  | Orden | 1958 | 2024-09-20
Formula |  | % | gr.
NARANJA KAYARUS 2GL 200% |  | 0.6 | 1890
ROJO KAYARUS 3BL 200% |  | 0.4 | 1260
AZUL KAYARUS BRL 200% |  | 2.52 | 7938 | CONTROL DE PESADA
FIJAR EN MAQUINA 10 MINUTOS A 50°C
ACIDO ACETICO |  | 1.5 | 900
ARKAFIX |  | 3 | 1800

## TELARES PEPPERS ALG VISON 1941
PROGRAMA: JIGGER 1 |  | TEMPERATURA.98°C |  | OP.TECNOTEX
Cliente | TELARES DEL SUR |  |  | Fecha | 2024-09-20
Articulo | PEPPERS |  |  | Material | POL/ALG
Ancho | 1.5 | m. |  | Orden | 1941
Kilos | 194.75 | Kg. |  | Proceso | TEÑIDO ALG
Metros | 1025 | m. |  | Maquina | JIGGERS
Color | VISON |  |  | Litros baño | 600
g/m | 0.19 |  |  | RB | 3.080873
Remito | 8185
Auxiliares
DISPERKAL |  |  | 1 | 600
TENZOL ZD |  |  | 1 | 600
|  |  | 1 | 600
SAL ENTREFINA LAVADA |  |  | 25 | 15000
MUESTRA
Colorantes
Formula |  | % | gr.
NARANJA KAYARUS 2GL200% |  | 0.12 | 233.7
ROJO KAYARUS 3BL 200% |  | 0.1 | 194.75
GRIS KAYARUS CGLL 200% |  | 0.2 | 389.5
TELARES DEL SUR |  | VISON | Orden | 1941 | 2024-09-20
Formula |  | % | gr.
NARANJA KAYARUS 2GL200% |  | 0.12 | 233.7
ROJO KAYARUS 3BL 200% |  | 0.1 | 194.75
GRIS KAYARUS CGLL 200% |  | 0.2 | 389.5 | CONTROL DE PESADA
FIJAR EN MAQUINA 10 MINUTOS A 50°C
ACIDO ACETICO |  | 1.5 | 900
ARKAFIX |  | 2.5 | 1500

## TELARES R S POL MNO NOCHE 1931
PROGRAMA N°1 |  | TEMPERATURA.130°C |  | OP.TECNOTEX
Cliente | TELARES DEL SUR |  |  | Fecha | 2024-09-20
Articulo | RIP STOP |  |  | Material | POL/ALG
Ancho | 1.5 | m. |  | Orden | 1931
Kilos | 150.6 | Kg. |  | Proceso | TEÑIDO POL
Metros | 502 | m. |  | Maquina | JET 1
Color | MARINO NOCHE |  |  | Litros baño | 1000
g/m | 0.3 |  |  | RB | 6.640106
Remito | 7517
1) BIODESCRUDE, MANTENER X 20MN A 60°C LUEGO CALENTAR A 80°C X 5 MN TIRAR BAÑO
BIOTEX FUSION |  | 3 | 3000
DEZIZE HT |  | 2 | 2000
ACIDO ACETICO |  | 1 | 1000
Auxiliares
BIAVIN 109 |  |  | 0.6 | 600
ACIDO ACETICO |  |  | 2 | 2000
SARABID EP |  |  | 2 | 2000
MUESTRA
Colorantes
Formula |  | % | gr.
PARDO LUMACRON SER 150% |  | 0.2 | 301.2
RUBINA LUMACRON 2GFL CONC |  | 0.03 | 45.18
AZUL MNO LUMACRON EXNSF 300% |  | 0.6 | 903.6
TELARES DEL SUR | MARINO NOCHE |  | ORDEN | 1931 | 2024-09-20
Formula |  | % | gr.
PARDO LUMACRON SER 150% |  | 0.2 | 301.2
RUBINA LUMACRON 2GFL CONC |  | 0.03 | 45.18
AZUL MNO LUMACRON EXNSF 300% |  | 0.6 | 903.6 | CONTROL DE PESADA

## TELARES R S POL MNO NOCHE 1930
PROGRAMA N°1 |  | TEMPERATURA.130°C |  | OP.TECNOTEX
Cliente | TELARES DEL SUR |  |  | Fecha | 2024-09-20
Articulo | RIP STOP |  |  | Material | POL/ALG
Ancho | 1.5 | m. |  | Orden | 1930
Kilos | 152.7 | Kg. |  | Proceso | TEÑIDO POL
Metros | 509 | m. |  | Maquina | JET 1
Color | MARINO NOCHE |  |  | Litros baño | 1000
g/m | 0.3 |  |  | RB | 6.548788
Remito | 7517
1) BIODESCRUDE, MANTENER X 20MN A 60°C LUEGO CALENTAR A 80°C X 5 MN TIRAR BAÑO
BIOTEX FUSION |  | 3 | 3000
DEZIZE HT |  | 2 | 2000
ACIDO ACETICO |  | 1 | 1000
Auxiliares
BIAVIN 109 |  |  | 0.6 | 600
ACIDO ACETICO |  |  | 2 | 2000
SARABID EP |  |  | 2 | 2000
MUESTRA
Colorantes
Formula |  | % | gr.
PARDO LUMACRON SER 150% |  | 0.2 | 305.4
RUBINA LUMACRON 2GFL CONC |  | 0.03 | 45.81
AZUL MNO LUMACRON EXNSF 300% |  | 0.6 | 916.2
TELARES DEL SUR | MARINO NOCHE |  | ORDEN | 1930 | 2024-09-20
Formula |  | % | gr.
PARDO LUMACRON SER 150% |  | 0.2 | 305.4
RUBINA LUMACRON 2GFL CONC |  | 0.03 | 45.81
AZUL MNO LUMACRON EXNSF 300% |  | 0.6 | 916.2 | CONTROL DE PESADA

## TELARES PEPPERS POL VISON 1918
PROGRAMA N°1 |  | TEMPERATURA.130°C |  | OP.TECNOTEX
Cliente | TELARES D SUR |  |  | Fecha | 2024-09-20
Articulo | PEPERS |  |  | Material | POL/ALG
Ancho | 1.5 | m. |  | Orden | 1918
Kilos | 94.72 | Kg. |  | Proceso | TEÑIDO POL
Metros | 512 | m. |  | Maquina | JET 1
Color | VISON |  |  | Litros baño | 1000
g/m | 0.185 |  |  | RB | 10.55743
Remito | 8185
Auxiliares |  |  | G/L | Gr
BIAVIN 109 |  |  | 0.6 | 600
ACIDO ACETICO |  |  | 2 | 2000
SARABID EP |  |  | 2 | 2000
MUESTRA
Colorantes
Formula |  | % | gr.
PARDO ALLO LUMACRON SER 150% |  | 0.116 | 109.8752
RUBINA LUMACRON 2GFL CONC |  | 0.02 | 18.944
AZUL LUMACRON FBLE 150% |  | 0.071 | 67.2512
TELARES D SUR | VISON |  | ORDEN | 1918 | 2024-09-20
Formula |  | % | gr.
PARDO ALLO LUMACRON SER 150% |  | 0.116 | 109.8752
RUBINA LUMACRON 2GFL CONC |  | 0.02 | 18.944
AZUL LUMACRON FBLE 150% |  | 0.071 | 67.2512 | CONTROL DE PESADA

## TELARES PEPPERS POL VISON 1917
PROGRAMA N°1 |  | TEMPERATURA.130°C |  | OP.TECNOTEX
Cliente | TELARES D SUR |  |  | Fecha | 2024-09-20
Articulo | PEPERS |  |  | Material | POL/ALG
Ancho | 1.5 | m. |  | Orden | 1917
Kilos | 94.72 | Kg. |  | Proceso | TEÑIDO POL
Metros | 512 | m. |  | Maquina | JET 1
Color | VISON |  |  | Litros baño | 1000
g/m | 0.185 |  |  | RB | 10.55743
Remito | 8185
Auxiliares |  |  | G/L | Gr
BIAVIN 109 |  |  | 0.6 | 600
ACIDO ACETICO |  |  | 2 | 2000
SARABID EP |  |  | 2 | 2000
MUESTRA
Colorantes
Formula |  | % | gr.
PARDO ALLO LUMACRON SER 150% |  | 0.116 | 109.8752
RUBINA LUMACRON 2GFL CONC |  | 0.02 | 18.944
AZUL LUMACRON FBLE 150% |  | 0.071 | 67.2512
TELARES D SUR | VISON |  | ORDEN | 1917 | 2024-09-20
Formula |  | % | gr.
PARDO ALLO LUMACRON SER 150% |  | 0.116 | 109.8752
RUBINA LUMACRON 2GFL CONC |  | 0.02 | 18.944
AZUL LUMACRON FBLE 150% |  | 0.071 | 67.2512 | CONTROL DE PESADA

## TELARES RIPSTOP POL NEGRO 1913
PROGRAMA N°1 |  | TEMPERATURA.130°C |  | OP.TECNOTEX
Cliente | TELARES DEL SUR |  |  | Fecha | 2024-09-20
Articulo | RIP STOP |  |  | Material | POL/ALG
Ancho | 1.5 | m. |  | Orden | 1913
Kilos | 154.69 | Kg. |  | Proceso | TEÑIDO POL
Metros | 499 | m. |  | Maquina | JET 1
Color | NEGRO |  |  | Litros baño | 1000
g/m | 0.31 |  |  | RB | 6.464542
Remito | 7555 |  |  |  | REPROCESO
Auxiliares
BIAVIN 109 |  |  | 0.6 | 600
ACIDO ACETICO |  |  | 2 | 2000
SARABID EP |  |  | 2 | 2000
MUESTRA
Colorantes
Formula |  | % | gr.
RUBINA LUMACRON 2GFL CONC |  | 0.014 | 21.6566
NEGRO DIANIX CCR |  | 1.3 | 2010.97
TELARES DEL SUR | NEGRO |  | ORDEN | 1913 | 2024-09-20
Formula |  | % | gr.
RUBINA LUMACRON 2GFL CONC |  | 0.014 | 21.6566
NEGRO DIANIX CCR |  | 1.3 | 2010.97
CONTROL DE PESADA
LAVADO DE FIBRA
SODA SOLWAY |  | 1.5 | 1500
HIDROSULFITO DE SODIO |  | 2 | 2000
ACIDO ACETICO |  | 1.5 | 1500

## TELARES R S ALG MNO NOCHE 1892
MAQUINA JIGGER 2 |  | TEMPERATURA 98°C |  | OP.TECNOTEX
Cliente | TELARES DEL SUR |  |  | Fecha | 2024-09-20
Articulo | RIP STOP |  |  | Material | POL/ALG
Ancho | 1.5 | m. |  | Orden | 1892
Kilos | 309.38 | Kg. |  | Proceso | TEÑIDO ALG
Metros | 998 | m. |  | Maquina | JIGGER
Color | MARINO NOCHE |  |  | Litros baño | 600
g/m | 0.31 |  |  | RB | 1.939363
Remito | 7555
Auxiliares
DISPERKAL |  |  | 1 | 600
TENSOL ZD |  |  | 1 | 600
SAL ENTREFINA |  |  | 40 | 24000
Colorantes |  |  |  |  | MUESTRA
Formula |  | % | gr.
NARANJA KAYARUS 2GL 200% |  | 0.63 | 1949.094
ROJO KAYARUS 3BL 200% |  | 0.42 | 1299.396
AZUL KAYARUS BRL 200% |  | 2.52 | 7796.376
TELARES DEL SUR | MARINO NOCHE |  | Orden | 1892 | 2024-09-20
Formula |  | % | gr.
NARANJA KAYARUS 2GL 200% |  | 0.63 | 1949.094
ROJO KAYARUS 3BL 200% |  | 0.42 | 1299.396
AZUL KAYARUS BRL 200% |  | 2.52 | 7796.376 | CONTROL DE PESADA
FIJAR EN MAQUINA 10 MINUTOS A 50°C
ACIDO ACETICO |  | 1.5 | 900
ARKAFIX |  | 3 | 1800

## TELARES R S POL MNO NOCHE 1889
PROGRAMA N°1 |  | TEMPERATURA.130°C |  | OP.TECNOTEX
Cliente | TELARES DEL SUR |  |  | Fecha | 2024-09-20
Articulo | RIP STOP |  |  | Material | POL/ALG
Ancho | 1.5 | m. |  | Orden | 1889
Kilos | 154.69 | Kg. |  | Proceso | TEÑIDO POL
Metros | 499 | m. |  | Maquina | JET 1
Color | MARINO NOCHE |  |  | Litros baño | 1000
g/m | 0.31 |  |  | RB | 6.464542
Remito | 7555
Auxiliares
TENLUBE TQ |  |  | 1 | 1000
ACIDO ACETICO |  |  | 2 | 2000
SARABID EP |  |  | 2 | 2000
MUESTRA
Colorantes
Formula |  | % | gr.
PARDO LUMACRON SER 150% |  | 0.2 | 309.38
RUBINA LUMACRON 2GFL CONC |  | 0.03 | 46.407
AZUL MNO LUMACRON EXNSF 300% |  | 0.6 | 928.14
TELARES DEL SUR | MARINO NOCHE |  | ORDEN | 1889 | 2024-09-20
Formula |  | % | gr.
PARDO LUMACRON SER 150% |  | 0.2 | 309.38
RUBINA LUMACRON 2GFL CONC |  | 0.03 | 46.407
AZUL MNO LUMACRON EXNSF 300% |  | 0.6 | 928.14 | CONTROL DE PESADA

## TELARES R S POL MNO NOCHE 1888
PROGRAMA N°1 |  | TEMPERATURA.130°C |  | OP.TECNOTEX
Cliente | TELARES DEL SUR |  |  | Fecha | 2024-09-20
Articulo | RIP STOP |  |  | Material | POL/ALG
Ancho | 1.5 | m. |  | Orden | 1888
Kilos | 154.69 | Kg. |  | Proceso | TEÑIDO POL
Metros | 499 | m. |  | Maquina | JET 1
Color | MARINO NOCHE |  |  | Litros baño | 1000
g/m | 0.31 |  |  | RB | 6.464542
Remito | 7555
Auxiliares
TENLUBE TQ |  |  | 1 | 1000
ACIDO ACETICO |  |  | 2 | 2000
SARABID EP |  |  | 2 | 2000
MUESTRA
Colorantes
Formula |  | % | gr.
PARDO LUMACRON SER 150% |  | 0.2 | 309.38
RUBINA LUMACRON 2GFL CONC |  | 0.03 | 46.407
AZUL MNO LUMACRON EXNSF 300% |  | 0.6 | 928.14
TELARES DEL SUR | MARINO NOCHE |  | ORDEN | 1888 | 2024-09-20
Formula |  | % | gr.
PARDO LUMACRON SER 150% |  | 0.2 | 309.38
RUBINA LUMACRON 2GFL CONC |  | 0.03 | 46.407
AZUL MNO LUMACRON EXNSF 300% |  | 0.6 | 928.14 | CONTROL DE PESADA

## TELARES PEPPERS ALG MARINO 1861
MAQUINA JIGGER 2 |  | TEMPERATURA 98°C |  | OP.TECNOTEX
Cliente | TELARES DEL SUR |  |  | Fecha | 2024-09-20
Articulo | MICROCOTTON |  |  | Material | POL/ALG
Ancho | 1.5 | m. |  | Orden | 1861
Kilos | 139.91 | Kg. |  | Proceso | TEÑIDO ALG
Metros | 823 | m. |  | Maquina | JIGGERS
Color | MARINO |  |  | Litros baño | 600
g/m | 0.17 |  |  | RB | 4.288471
Remito | 8120
Auxiliares
DISPERKAL |  |  | 1 | 600
TENSOL ZD |  |  | 1 | 600
SAL ENTREFINA |  |  | 45 | 27000
MUESTRA
Colorantes
Formula |  | % | gr.
AZUL KAYARUS BRL 200% |  | 1.3 | 1818.83
NEGRO KAYARUS CH 1600 |  | 0.67 | 937.397
TELARES DEL SUR | MARINO |  | Orden | 1861 | 2024-09-20
Formula |  | % | gr.
AZUL KAYARUS BRL 200% |  | 1.3 | 1818.83
NEGRO KAYARUS CH 1600 |  | 0.67 | 937.397
CONTROL DE PESADA
FIJAR EN MAQUINA 10 MINUTOS A 50°C
ACIDO ACETICO |  | 1.5 | 900
ARKAFIX |  | 3 | 1800

## TELARES R S ALG MNO NOCHE 1856
MAQUINA JIGGER 2 |  | TEMPERATURA 98°C |  | OP.TECNOTEX
Cliente | TELARES DEL SUR |  |  | Fecha | 2024-09-20
Articulo | RIP STOP |  |  | Material | POL/ALG
Ancho | 1.5 | m. |  | Orden | 1856
Kilos | 298.9 | Kg. |  | Proceso | TEÑIDO ALG
Metros | 980 | m. |  | Maquina | JIGGER
Color | MARINO NOCHE |  |  | Litros baño | 600
g/m | 0.305 |  |  | RB | 2.00736
Remito | 7553
Auxiliares
DISPERKAL |  |  | 1 | 600
TENSOL ZD |  |  | 1 | 600
SAL ENTREFINA |  |  | 40 | 24000
Colorantes |  |  |  |  | MUESTRA
Formula |  | % | gr.
NARANJA KAYARUS 2GL 200% |  | 0.6 | 1793.4
ROJO KAYARUS 3BL 200% |  | 0.4 | 1195.6
AZUL KAYARUS BRL 200% |  | 2.52 | 7532.28
TELARES DEL SUR | MARINO NOCHE |  | Orden | 1856 | 2024-09-20
Formula |  | % | gr.
NARANJA KAYARUS 2GL 200% |  | 0.6 | 1793.4
ROJO KAYARUS 3BL 200% |  | 0.4 | 1195.6
AZUL KAYARUS BRL 200% |  | 2.52 | 7532.28 | CONTROL DE PESADA
FIJAR EN MAQUINA 10 MINUTOS A 50°C
ACIDO ACETICO |  | 1.5 | 900
ARKAFIX |  | 3 | 1800

## TELARES MICRO ALG V MILTAR 1855
PROGRAMA: JIGGER 2 |  | TEMPERATURA.98°C |  | OP.TECNOTEX
Cliente | TELARES DEL SUR |  |  | Fecha | 2024-09-20
Articulo | MICROCOTTON |  |  | Material | POL/ALG
Ancho | 1.5 | m. |  | Orden | 1855
Kilos | 153.33 | Kg. |  | Proceso | TEÑIDO ALG
Metros | 807 | m. |  | Maquina | JIGGERS
Color | VERDE MILITAR |  |  | Litros baño | 600
g/m | 0.19 |  |  | RB | 3.913129
Remito | 8122
Auxiliares
DISPERKAL |  |  | 1 | 600
TENZOL ZD |  |  | 1 | 600
SAL ENTREFINA LAVADA |  |  | 35 | 21000
MUESTRA
Colorantes
Formula |  | % | gr.
NARANJA KAYARUS 2GL200% |  | 0.39 | 597.987
ROJO KAYARUS 3BL 200% |  | 0.06 | 91.998
AZUL KAYARUS BRL 200% |  | 0.56 | 858.648
TELARES DEL SUR | VERDE MILITAR |  | Orden | 1855 | 2024-09-20
Formula |  | % | gr.
NARANJA KAYARUS 2GL200% |  | 0.39 | 597.987
ROJO KAYARUS 3BL 200% |  | 0.06 | 91.998
AZUL KAYARUS BRL 200% |  | 0.56 | 858.648 | CONTROL DE PESADA
FIJAR EN MAQUINA 10 MINUTOS A 50°C
ACIDO ACETICO |  | 1.5 | 900
ARKAFIX |  | 2.5 | 1500

## TELARES MICR P VDE MILITAR 1854
PROGRAMA N° 1 |  | TEMPERATURA 130°C |  | OP. TECNOTEX
Cliente | TELARES DEL SUR |  |  | Fecha | 2024-09-20
Articulo | MICROCOTTON |  |  | Material | POL/ALG
Ancho | 1.5 | m. |  | Orden | 1854
Kilos | 141.575 | Kg. |  | Proceso | TEÑIDO POL
Metros | 809 | m. |  | Maquina | JET 1
Color | VERDE MILITAR |  |  | Litros baño | 1000
g/m | 0.175 |  |  | RB | 7.063394
Remito | 8122
Auxiliares
BIAVIN 109 |  |  | 0.6 | 600
ACIDO ACETICO |  |  | 2 | 2000
SARABID EP |  |  | 2.5 | 2500
MUESTRA
Colorantes
Formula |  | % | gr.
PARDO LUMACRON SER 150% |  | 0.53 | 750.3475
RUBINA LUMACRON 2GFL CONC |  | 0.023 | 32.56225
AZUL LUMACRON F2GS 200% |  | 0.28 | 396.41
TELARES DEL SUR | VERDE MILITAR |  | ORDEN | 1854 | 2024-09-20
Formula |  | % | gr.
PARDO LUMACRON SER 150% |  | 0.53 | 750.3475
RUBINA LUMACRON 2GFL CONC |  | 0.023 | 32.56225
AZUL LUMACRON F2GS 200% |  | 0.28 | 396.41 | CONTROL DE PESADA

## TELARES D SUR TRACKER NEGRO1853
PROGRAMA N°5 |  | TEMPERATURA.130°C |  | OP.TECNOTEX
Cliente | TELARES D SUR |  |  | Fecha | 2024-09-20
Articulo | TRACKER |  |  | Material | POLIESTER
Ancho | 1.6 | m. |  | Orden | 1853
Kilos | 51.875 | Kg. |  | Proceso | TEÑIDO POL
Metros | 125 | m. |  | Maquina | JET 1
Color | NEGRO |  |  | Litros baño | 1000
g/m | 0.415 |  |  | RB | 19.27711
Remito | S/N
Auxiliares
BIAVIN 109 |  |  | 0.6 | 600
ACIDO ACETICO |  |  | 2 | 2000
SARABID EP |  |  | 2.4 | 2400
MUESTRA
Colorantes
Formula |  | % | gr.
RUBINA LUMACRON 2GFL CONC |  | 0.1 | 51.875
NEGRO DISPERSO TQ EXSF 300% |  | 3.6 | 1867.5
TELARES D SUR |  | NEGRO | ORDEN | 1853 | 2024-09-20
Formula |  | % | gr.
RUBINA LUMACRON 2GFL CONC |  | 0.1 | 51.875
NEGRO DISPERSO TQ EXSF 300% |  | 3.6 | 1867.5
CONTROL DE PESADA
LAVADO DE FIBRA Y NEUTRALIZADO FINAL
SODA SOLWAY |  | 2 | 2000
HIDROSULFITO DE SODIO |  | 2 | 2000
ACIDO ACETICO |  | 1.5 | 1500

## TELARES PEPPERS NEGRO UNI 1850
PROGRAMA N°2 |  | TEMPERATURA 130°C |  | OP.TECNOTEX
Cliente | TELARES DEL SUR |  |  | Fecha | 2024-09-20
Articulo | PEPPERS |  |  | Material | POL/ALG
Ancho | 1.5 | m. |  | Orden | 1850
Kilos | 136.74 | Kg. |  | Proceso | TEÑIDO SIMULTANEO
Metros | 795 | m. |  | Maquina | JET 1
Color | NEGRO |  |  | Litros baño | 1000
g/m | 0.172 |  |  | RB | 9.899482
Remito | 8121
1) BIODESCRUDE CON BIOTEX FUSION 3 LITROS.
MENTENER 20 MN A 60°C LUEGO CALENTAR A 80 X 5 MINUTOS TIRAR EL BAÑO Y TEÑIR
Auxiliares |  | % | g/l | g
DISPERQUEST FDS |  |  | 1 | 1000
BIAVIN 109 |  |  | 1 | 1000
EGASOL 910 |  |  | 3 | 3000
SARABID EP |  |  | 2 | 2000
AGREGAR A 80°C SAL ENTREFINA LAVADA |  |  | 35 | 35000
MUESTRA
Colorantes
Formula |  | % | gr.
NEGRO DIANIX CCR SURFACTAN |  | 2.5 | 3418.5
NEGRO KAYARUS CH 1600 |  | 2.5 | 3418.5
TELARES DEL SUR | PEPPERS | NEGRO | Orden | 1850 | 2024-09-20
|  | % | gr.
NEGRO DIANIX CCR SURFACTAN |  | 2.5 | 3418.5
NEGRO KAYARUS CH 1600 |  | 2.5 | 3418.5 | CONTROL DE PESADA
FIJAR EN MAQUINA 10 MINUTOS A 50°C
ACIDO ACETICO |  | 1.5 | 1500
ARKAFIX |  | 2.5 | 2500

## TELARES D SUR TRACKER NEGRO1846
PROGRAMA N°5 |  | TEMPERATURA.130°C |  | OP.TECNOTEX
Cliente | TELARES D SUR |  |  | Fecha | 2024-09-20
Articulo | TRACKER |  |  | Material | POLIESTER
Ancho | 1.6 | m. |  | Orden | 1846
Kilos | 134.875 | Kg. |  | Proceso | TEÑIDO POL
Metros | 325 | m. |  | Maquina | JET 1
Color | NEGRO |  |  | Litros baño | 1000
g/m | 0.415 |  |  | RB | 7.414272
Remito | 8086 |  |  | REPROCESO
Auxiliares
BIAVIN 109 |  |  | 0.6 | 600
ACIDO ACETICO |  |  | 2 | 2000
SARABID EP |  |  | 2.4 | 2400
MUESTRA
Colorantes
Formula |  | % | gr.
RUBINA LUMACRON 2GFL CONC |  | 0.1 | 134.875
NEGRO DISPERSO TQ EXSF 300% |  | 3.6 | 4855.5
TELARES D SUR |  | NEGRO | ORDEN | 1846 | 2024-09-20
Formula |  | % | gr.
RUBINA LUMACRON 2GFL CONC |  | 0.1 | 134.875
NEGRO DISPERSO TQ EXSF 300% |  | 3.6 | 4855.5
CONTROL DE PESADA
LAVADO DE FIBRA Y NEUTRALIZADO FINAL
SODA SOLWAY |  | 2 | 2000
HIDROSULFITO DE SODIO |  | 2 | 2000
ACIDO ACETICO |  | 1.5 | 1500

## TELARES D SR TRACKER ARENA 1840
PROGRAMA N°5 |  | TEMPERATURA.130 °C |  | OP.TECNOTEX
Cliente | TELARES D SUR |  |  | Fecha | 2024-09-20
Articulo | TRACKER |  |  | Material | POLIESTER
Ancho | 1.62 | m. |  | Orden | 1840
Kilos | 132.84 | Kg. |  | Proceso | TEÑIDO POL
Metros | 324 | m. |  | Maquina | JET 1
Color | ARENA 227 |  |  | Litros baño | 1000
g/m | 0.41 |  |  | RB | 7.527853
Remito | 8085
Auxiliares
BIAVIN 109 |  |  | 0.6 | 600
ACIDO ACETICO |  |  | 2 | 2000
SARABID EP |  |  | 2 | 2000
MUESTRA
Colorantes
Formula |  | % | gr.
PARDO LUMACRON SER 150% |  | 0.14 | 185.976
RUBINA LUMACRON 2GFL CONC |  | 0.004 | 5.3136
AZUL LUMACRON FBLE 150% |  | 0.031 | 41.1804
TELARES D SUR | ARENA 227 |  | ORDEN | 1840 | 2024-09-20
Colorantes
Formula |  | % | gr.
PARDO LUMACRON SER 150% |  | 0.14 | 185.976
RUBINA LUMACRON 2GFL CONC |  | 0.004 | 5.3136
AZUL LUMACRON FBLE 150% |  | 0.031 | 41.1804 | CONTROL DE PESADA
LAVADO DE FIBRA Y NEUTRALIZADO FINAL
SODA SOLWAY |  | 2 | 2000
HIDROSULFITO DE SODIO |  | 2 | 2000
ACIDO ACETICO |  | 1.5 | 1500

## TELARES D SR TRACKER ARENA 1839
PROGRAMA N°5 |  | TEMPERATURA.130 °C |  | OP.TECNOTEX
Cliente | TELARES D SUR |  |  | Fecha | 2024-09-20
Articulo | TRACKER |  |  | Material | POLIESTER
Ancho | 1.62 | m. |  | Orden | 1839
Kilos | 129.97 | Kg. |  | Proceso | TEÑIDO POL
Metros | 317 | m. |  | Maquina | JET 1
Color | ARENA 227 |  |  | Litros baño | 1000
g/m | 0.41 |  |  | RB | 7.694083
Remito | 8085
Auxiliares
BIAVIN 109 |  |  | 0.6 | 600
ACIDO ACETICO |  |  | 2 | 2000
SARABID EP |  |  | 2 | 2000
MUESTRA
Colorantes
Formula |  | % | gr.
PARDO LUMACRON SER 150% |  | 0.14 | 181.958
RUBINA LUMACRON 2GFL CONC |  | 0.004 | 5.1988
AZUL LUMACRON FBLE 150% |  | 0.031 | 40.2907
TELARES D SUR | ARENA 227 |  | ORDEN | 1839 | 2024-09-20
Colorantes
Formula |  | % | gr.
PARDO LUMACRON SER 150% |  | 0.14 | 181.958
RUBINA LUMACRON 2GFL CONC |  | 0.004 | 5.1988
AZUL LUMACRON FBLE 150% |  | 0.031 | 40.2907 | CONTROL DE PESADA
LAVADO DE FIBRA Y NEUTRALIZADO FINAL
SODA SOLWAY |  | 2 | 2000
HIDROSULFITO DE SODIO |  | 2 | 2000
ACIDO ACETICO |  | 1.5 | 1500

## TELARES D SR TRACKER ARENA 1838
PROGRAMA N°5 |  | TEMPERATURA.130 °C |  | OP.TECNOTEX
Cliente | TELARES D SUR |  |  | Fecha | 2024-09-20
Articulo | TRACKER |  |  | Material | POLIESTER
Ancho | 1.62 | m. |  | Orden | 1838
Kilos | 136.53 | Kg. |  | Proceso | TEÑIDO POL
Metros | 333 | m. |  | Maquina | JET 1
Color | ARENA 227 |  |  | Litros baño | 1000
g/m | 0.41 |  |  | RB | 7.324398
Remito | 8085
Auxiliares
BIAVIN 109 |  |  | 0.6 | 600
ACIDO ACETICO |  |  | 2 | 2000
SARABID EP |  |  | 2 | 2000
MUESTRA
Colorantes
Formula |  | % | gr.
PARDO LUMACRON SER 150% |  | 0.14 | 191.142
RUBINA LUMACRON 2GFL CONC |  | 0.004 | 5.4612
AZUL LUMACRON FBLE 150% |  | 0.031 | 42.3243
TELARES D SUR | ARENA 227 |  | ORDEN | 1838 | 2024-09-20
Colorantes
Formula |  | % | gr.
PARDO LUMACRON SER 150% |  | 0.14 | 191.142
RUBINA LUMACRON 2GFL CONC |  | 0.004 | 5.4612
AZUL LUMACRON FBLE 150% |  | 0.031 | 42.3243 | CONTROL DE PESADA
LAVADO DE FIBRA Y NEUTRALIZADO FINAL
SODA SOLWAY |  | 2 | 2000
HIDROSULFITO DE SODIO |  | 2 | 2000
ACIDO ACETICO |  | 1.5 | 1500

## TELARES RIP STOP ALG NEGRO 1832
MAQUINA JIGGER 2 |  | TEMPERATURA 98°C |  | OP.TECNOTEX
Cliente | TELARES DEL SUR |  |  | Fecha | 2024-09-20
Articulo | RIP STOP |  |  | Material | POL/ALG
Ancho | 1.5 | m. |  | Orden | 1832
Kilos | 341.6 | Kg. |  | Proceso | TEÑIDO ALG
Metros | 1120 | m. |  | Maquina | JIGGER
Color | NEGRO |  |  | Litros baño | 600
g/m | 0.305 |  |  | RB | 1.75644
Remito | 7498 |  |  |  | REPROCESO
Auxiliares
DISPERKAL |  |  | 1 | 600
TENSOL ZD |  |  | 1 | 600
SAL ENTREFINA |  |  | 40 | 24000
Colorantes |  |  |  |  | MUESTRA
Formula |  | % | gr.
AZUL KAYARUS BRL 200%
NEGRO DIRECTO LUZ TQ FG 1800 |  | 1 | 3416
TELARES DEL SUR | NEGRO |  | Orden | 1832 | 2024-09-20
Formula |  | % | gr.
AZUL KAYARUS BRL 200%
NEGRO DIRECTO LUZ TQ FG 1800 |  | 1 | 3416
CONTROL DE PESADA
FIJAR EN MAQUINA 10 MINUTOS A 50°C
ACIDO ACETICO |  | 1.5 | 900
ARKAFIX |  | 3 | 1800

## TELARES R S POL MNO NOCHE 1831
PROGRAMA N°1 |  | TEMPERATURA.130°C |  | OP.TECNOTEX
Cliente | TELARES DEL SUR |  |  | Fecha | 2024-09-20
Articulo | RIP STOP |  |  | Material | POL/ALG
Ancho | 1.5 | m. |  | Orden | 1831
Kilos | 151.9 | Kg. |  | Proceso | TEÑIDO POL
Metros | 490 | m. |  | Maquina | JET 1
Color | MARINO NOCHE |  |  | Litros baño | 1000
g/m | 0.31 |  |  | RB | 6.583278
Remito | 7553
Auxiliares
BIAVIN 109 |  |  | 0.6 | 600
ACIDO ACETICO |  |  | 2 | 2000
SARABID EP |  |  | 2 | 2000
MUESTRA
Colorantes
Formula |  | % | gr.
PARDO LUMACRON SER 150% |  | 0.2 | 303.8
RUBINA LUMACRON 2GFL CONC |  | 0.03 | 45.57
AZUL MNO LUMACRON EXNSF 300% |  | 0.6 | 911.4
TELARES DEL SUR | MARINO NOCHE |  | ORDEN | 1831 | 2024-09-20
Formula |  | % | gr.
PARDO LUMACRON SER 150% |  | 0.2 | 303.8
RUBINA LUMACRON 2GFL CONC |  | 0.03 | 45.57
AZUL MNO LUMACRON EXNSF 300% |  | 0.6 | 911.4 | CONTROL DE PESADA

## TELARES R S POL MNO NOCHE 1830
PROGRAMA N°1 |  | TEMPERATURA.130°C |  | OP.TECNOTEX
Cliente | TELARES DEL SUR |  |  | Fecha | 2024-09-20
Articulo | RIP STOP |  |  | Material | POL/ALG
Ancho | 1.5 | m. |  | Orden | 1830
Kilos | 151.9 | Kg. |  | Proceso | TEÑIDO POL
Metros | 490 | m. |  | Maquina | JET 1
Color | MARINO NOCHE |  |  | Litros baño | 1000
g/m | 0.31 |  |  | RB | 6.583278
Remito | 7553
Auxiliares
TENLUBE TQ |  |  | 0.6 | 600
ACIDO ACETICO |  |  | 2 | 2000
SARABID EP |  |  | 2 | 2000
MUESTRA
Colorantes
Formula |  | % | gr.
PARDO LUMACRON SER 150% |  | 0.2 | 303.8
RUBINA LUMACRON 2GFL CONC |  | 0.03 | 45.57
AZUL MNO LUMACRON EXNSF 300% |  | 0.6 | 911.4
TELARES DEL SUR | MARINO NOCHE |  | ORDEN | 1830 | 2024-09-20
Formula |  | % | gr.
PARDO LUMACRON SER 150% |  | 0.2 | 303.8
RUBINA LUMACRON 2GFL CONC |  | 0.03 | 45.57
AZUL MNO LUMACRON EXNSF 300% |  | 0.6 | 911.4 | CONTROL DE PESADA

## TELARES RIPSTOP POL NEGRO 1825
PROGRAMA N°1 |  | TEMPERATURA.130°C |  | OP.TECNOTEX
Cliente | TELARES DEL SUR |  |  | Fecha | 2024-09-20
Articulo | RIP STOP |  |  | Material | POL/ALG
Ancho | 1.5 | m. |  | Orden | 1825
Kilos | 168 | Kg. |  | Proceso | TEÑIDO POL
Metros | 560 | m. |  | Maquina | JET 1
Color | NEGRO |  |  | Litros baño | 1200
g/m | 0.3 |  |  | RB | 7.142857
Remito | 7498 |  |  |  | REPROCESO
Auxiliares
TENLUBE TQ |  |  | 1 | 1200
ACIDO ACETICO |  |  | 2 | 2400
SARABID EP |  |  | 2 | 2400
MUESTRA
Colorantes
Formula |  | % | gr.
RUBINA LUMACRON 2GFL CONC |  | 0.028 | 47.04
NEGRO DIANIX CCR |  | 1 | 1680
TELARES DEL SUR | NEGRO |  | ORDEN | 1825 | 2024-09-20
Formula |  | % | gr.
RUBINA LUMACRON 2GFL CONC |  | 0.028 | 47.04
NEGRO DIANIX CCR |  | 1 | 1680
CONTROL DE PESADA
LAVADO DE FIBRA
SODA SOLWAY |  | 1.5 | 1800
HIDROSULFITO DE SODIO |  | 2 | 2400
ACIDO ACETICO |  | 1.5 | 1800

## TELARES RIPSTOP POL NEGRO 1824
PROGRAMA N°1 |  | TEMPERATURA.130°C |  | OP.TECNOTEX
Cliente | TELARES DEL SUR |  |  | Fecha | 2024-09-20
Articulo | RIP STOP |  |  | Material | POL/ALG
Ancho | 1.5 | m. |  | Orden | 1824
Kilos | 168 | Kg. |  | Proceso | TEÑIDO POL
Metros | 560 | m. |  | Maquina | JET 1
Color | NEGRO |  |  | Litros baño | 1200
g/m | 0.3 |  |  | RB | 7.142857
Remito | 7498 |  |  |  | REPROCESO
Auxiliares
TENLUBE TQ |  |  | 1 | 1200
ACIDO ACETICO |  |  | 2 | 2400
SARABID EP |  |  | 2 | 2400
MUESTRA
Colorantes
Formula |  | % | gr.
RUBINA LUMACRON 2GFL CONC |  | 0.028 | 47.04
NEGRO DIANIX CCR |  | 1 | 1680
TELARES DEL SUR | NEGRO |  | ORDEN | 1824 | 2024-09-20
Formula |  | % | gr.
RUBINA LUMACRON 2GFL CONC |  | 0.028 | 47.04
NEGRO DIANIX CCR |  | 1 | 1680
CONTROL DE PESADA
LAVADO DE FIBRA
SODA SOLWAY |  | 1.5 | 1800
HIDROSULFITO DE SODIO |  | 2 | 2400
ACIDO ACETICO |  | 1.5 | 1800

## TELARES D SUR TK FRANCIA 1817
PROGRAMA N°5 |  | TEMPERATURA 130°C |  | OP. TECNOTEX
Cliente | TELARES DEL SUR |  |  | Fecha | 2024-09-20
Articulo | TRACKER |  |  | Material | POLIESTER
Ancho | 1.62 | m. |  | Orden | 1817
Kilos | 134.875 | Kg. |  | Proceso | TEÑIDO POL
Metros | 325 | m. |  | Maquina | JET 1
Color | FRANCIA |  |  | Litros baño | 1100
g/m | 0.415 |  |  | RB | 8.1557
Remito | 8086
Auxiliares |  |  |  |  | PH 4,5 MEDIR
BIAVIN 109 |  |  | 0.6 | 660 | INICIO=
ACIDO ACETICO |  |  | 2 | 2200 | FINAL =
SARABID EP |  |  | 2.5 | 2750
MUESTRA
Colorantes
Formula |  | % | gr.
AZUL LUMACRON FBLE 150% |  | 1.2 | 1618.5
TELARES DEL SUR |  | FRANCIA | Orden | 1817 | 2024-09-20
Formula |  | % | gr.
AZUL LUMACRON FBLE 150% |  | 1.2 | 1618.5
CONTROL DE PESADA
LAVADO DE FIBRA Y NEUTRALIZADO FINAL
SODA SOLWAY |  | 2 | 2200
HIDROSULFITO DE SODIO |  | 2 | 2200
ACIDO ACETICO |  | 1.5 | 1650

## TELARES D SUR TK FRANCIA 1816
PROGRAMA N°5 |  | TEMPERATURA 130°C |  | OP. TECNOTEX
Cliente | TELARES DEL SUR |  |  | Fecha | 2024-09-20
Articulo | TRACKER |  |  | Material | POLIESTER
Ancho | 1.62 | m. |  | Orden | 1816
Kilos | 141.515 | Kg. |  | Proceso | TEÑIDO POL
Metros | 341 | m. |  | Maquina | JET 1
Color | FRANCIA |  |  | Litros baño | 1100
g/m | 0.415 |  |  | RB | 7.773028
Remito | 8086
Auxiliares |  |  |  |  | PH 4,5 MEDIR
BIAVIN 109 |  |  | 0.6 | 660 | INICIO=
ACIDO ACETICO |  |  | 2 | 2200 | FINAL =
SARABID EP |  |  | 2.5 | 2750
MUESTRA
Colorantes
Formula |  | % | gr.
AZUL LUMACRON FBLE 150% |  | 1.2 | 1698.18
TELARES DEL SUR |  | FRANCIA | Orden | 1816 | 2024-09-20
Formula |  | % | gr.
AZUL LUMACRON FBLE 150% |  | 1.2 | 1698.18
CONTROL DE PESADA
SODA SOLWAY |  | 2 | 2200
HIDROSULFITO DE SODIO |  | 2 | 2200
ACIDO ACETICO |  | 1.5 | 1650

## TELARES D SUR TK FRANCIA 1815
PROGRAMA N°5 |  | TEMPERATURA 130°C |  | OP. TECNOTEX
Cliente | TELARES DEL SUR |  |  | Fecha | 2024-09-20
Articulo | TRACKER |  |  | Material | POLIESTER
Ancho | 1.62 | m. |  | Orden | 1815
Kilos | 140.27 | Kg. |  | Proceso | TEÑIDO POL
Metros | 338 | m. |  | Maquina | JET 1
Color | FRANCIA |  |  | Litros baño | 1100
g/m | 0.415 |  |  | RB | 7.842019
Remito | 8086
Auxiliares |  |  |  |  | PH 4,5 MEDIR
BIAVIN 109 |  |  | 0.6 | 660 | INICO =
ACIDO ACETICO |  |  | 2 | 2200 | FINAL =
SARABID EP |  |  | 2.5 | 2750
MUESTRA
Colorantes
Formula |  | % | gr.
AZUL LUMACRON FBLE 150% |  | 1.2 | 1683.24
TELARES DEL SUR |  | FRANCIA | Orden | 1815 | 2024-09-20
Formula |  | % | gr.
AZUL LUMACRON FBLE 150% |  | 1.2 | 1683.24
CONTROL DE PESADA
SODA SOLWAY |  | 2 | 2200
HIDROSULFITO DE SODIO |  | 2 | 2200
ACIDO ACETICO |  | 1.5 | 1650

## TELARES D SR TRACKER ARENA 1796
PROGRAMA N°5 |  | TEMPERATURA.130 °C |  | OP.TECNOTEX
Cliente | TELARES D SUR |  |  | Fecha | 2024-09-20
Articulo | TRACKER |  |  | Material | POLIESTER
Ancho | 1.62 | m. |  | Orden | 1796
Kilos | 135.71 | Kg. |  | Proceso | TEÑIDO POL
Metros | 331 | m. |  | Maquina | JET 1
Color | ARENA 227 |  |  | Litros baño | 1000
g/m | 0.41 |  |  | RB | 7.368654
Remito | 8034
Auxiliares
BIAVIN 109 |  |  | 0.6 | 600
ACIDO ACETICO |  |  | 2 | 2000
SARABID EP |  |  | 2 | 2000
MUESTRA
Colorantes
Formula |  | % | gr.
PARDO LUMACRON SER 150% |  | 0.14 | 189.994
RUBINA LUMACRON 2GFL CONC |  | 0.004 | 5.4284
AZUL LUMACRON FBLE 150% |  | 0.031 | 42.0701
TELARES D SUR | ARENA 227 |  | ORDEN | 1796 | 2024-09-20
Colorantes
Formula |  | % | gr.
PARDO LUMACRON SER 150% |  | 0.14 | 189.994
RUBINA LUMACRON 2GFL CONC |  | 0.004 | 5.4284
AZUL LUMACRON FBLE 150% |  | 0.031 | 42.0701 | CONTROL DE PESADA
LAVADO DE FIBRA Y NEUTRALIZADO FINAL
SODA SOLWAY |  | 2 | 2000
HIDROSULFITO DE SODIO |  | 2 | 2000
ACIDO ACETICO |  | 1.5 | 1500

## TELARES D SR TRACKER ARENA 1795
PROGRAMA N°5 |  | TEMPERATURA.130 °C |  | OP.TECNOTEX
Cliente | TELARES D SUR |  |  | Fecha | 2024-09-20
Articulo | TRACKER |  |  | Material | POLIESTER
Ancho | 1.62 | m. |  | Orden | 1795
Kilos | 140.22 | Kg. |  | Proceso | TEÑIDO POL
Metros | 342 | m. |  | Maquina | JET 1
Color | ARENA 227 |  |  | Litros baño | 1000
g/m | 0.41 |  |  | RB | 7.13165
Remito | 8034
Auxiliares
BIAVIN 109 |  |  | 0.6 | 600
ACIDO ACETICO |  |  | 2 | 2000
SARABID EP |  |  | 2 | 2000
MUESTRA
Colorantes
Formula |  | % | gr.
PARDO LUMACRON SER 150% |  | 0.14 | 196.308
RUBINA LUMACRON 2GFL CONC |  | 0.004 | 5.6088
AZUL LUMACRON FBLE 150% |  | 0.031 | 43.4682
TELARES D SUR | ARENA 227 |  | ORDEN | 1795 | 2024-09-20
Colorantes
Formula |  | % | gr.
PARDO LUMACRON SER 150% |  | 0.14 | 196.308
RUBINA LUMACRON 2GFL CONC |  | 0.004 | 5.6088
AZUL LUMACRON FBLE 150% |  | 0.031 | 43.4682 | CONTROL DE PESADA
LAVADO DE FIBRA Y NEUTRALIZADO FINAL
SODA SOLWAY |  | 2 | 2000
HIDROSULFITO DE SODIO |  | 2 | 2000
ACIDO ACETICO |  | 1.5 | 1500

## TELARES D SR TRACKER ARENA 1794
PROGRAMA N°5 |  | TEMPERATURA.130 °C |  | OP.TECNOTEX
Cliente | TELARES D SUR |  |  | Fecha | 2024-09-20
Articulo | TRACKER |  |  | Material | POLIESTER
Ancho | 1.62 | m. |  | Orden | 1794
Kilos | 134.07 | Kg. |  | Proceso | TEÑIDO POL
Metros | 327 | m. |  | Maquina | JET 1
Color | ARENA 227 |  |  | Litros baño | 1000
g/m | 0.41 |  |  | RB | 7.45879
Remito | 8034
Auxiliares
BIAVIN 109 |  |  | 0.6 | 600
ACIDO ACETICO |  |  | 2 | 2000
SARABID EP |  |  | 2 | 2000
MUESTRA
Colorantes
Formula |  | % | gr.
PARDO LUMACRON SER 150% |  | 0.14 | 187.698
RUBINA LUMACRON 2GFL CONC |  | 0.004 | 5.3628
AZUL LUMACRON FBLE 150% |  | 0.031 | 41.5617
TELARES D SUR | ARENA 227 |  | ORDEN | 1794 | 2024-09-20
Colorantes
Formula |  | % | gr.
PARDO LUMACRON SER 150% |  | 0.14 | 187.698
RUBINA LUMACRON 2GFL CONC |  | 0.004 | 5.3628
AZUL LUMACRON FBLE 150% |  | 0.031 | 41.5617 | CONTROL DE PESADA
LAVADO DE FIBRA Y NEUTRALIZADO FINAL
SODA SOLWAY |  | 2 | 2000
HIDROSULFITO DE SODIO |  | 2 | 2000
ACIDO ACETICO |  | 1.5 | 1500

## TELARES RIP STOP ALG NEGRO 1791
MAQUINA JIGGER 2 |  | TEMPERATURA 98°C |  | OP.TECNOTEX
Cliente | TELARES DEL SUR |  |  | Fecha | 2024-09-20
Articulo | RIP STOP |  |  | Material | POL/ALG
Ancho | 1.5 | m. |  | Orden | 1791
Kilos | 322.08 | Kg. |  | Proceso | TEÑIDO ALG
Metros | 1056 | m. |  | Maquina | JIGGER
Color | NEGRO |  |  | Litros baño | 600
g/m | 0.305 |  |  | RB | 1.862891
Remito | 7249 |  |  |  | REPROCESO
Auxiliares
DISPERKAL |  |  | 1 | 600
TENSOL ZD |  |  | 1 | 600
SAL ENTREFINA |  |  | 40 | 24000
Colorantes |  |  |  |  | MUESTRA
Formula |  | % | gr.
AZUL KAYARUS BRL 200%
NEGRO DIRECTO LUZ TQ FG 1800 |  | 1.25 | 4026
TELARES DEL SUR | NEGRO |  | Orden | 1791 | 2024-09-20
Formula |  | % | gr.
AZUL KAYARUS BRL 200%
NEGRO DIRECTO LUZ TQ FG 1800 |  | 1.25 | 4026
CONTROL DE PESADA
FIJAR EN MAQUINA 10 MINUTOS A 50°C
ACIDO ACETICO |  | 1.5 | 900
ARKAFIX |  | 3 | 1800

## TELARES D SUR TRAC FRANCIA 1788
PROGRAMA N°5 |  | TEMPERATURA 130°C |  | OP. TECNOTEX
Cliente | TELARES DEL SUR |  |  | Fecha | 2024-09-20
Articulo | TRACKER |  |  | Material | POLIESTER
Ancho | 1.62 | m. |  | Orden | 1788
Kilos | 136.12 | Kg. |  | Proceso | TEÑIDO POL
Metros | 332 | m. |  | Maquina | JET 1
Color | FRANCIA |  |  | Litros baño | 1100
g/m | 0.41 |  |  | RB | 8.081105
Remito | 8035
Auxiliares
BIAVIN 109 |  |  | 1 | 1100
ACIDO ACETICO |  |  | 2 | 2200
SARABID EP |  |  | 2 | 2200
MUESTRA
Colorantes
Formula |  | % | gr.
AZUL LUMACRON SFBL 300% |  | 0.6 | 816.72
TELARES DEL SUR |  | FRANCIA | Orden | 1788 | 2024-09-20
Formula |  | % | gr.
AZUL LUMACRON SFBL 300% |  | 0.6 | 816.72
CONTROL DE PESADA
SODA SOLWAY |  | 2 | 2200
HIDROSULFITO DE SODIO |  | 2 | 2200
ACIDO ACETICO |  | 1.5 | 1650

## TELARES D SUR TRAC FRANCIA 1787
PROGRAMA N°5 |  | TEMPERATURA 130°C |  | OP. TECNOTEX
Cliente | TELARES DEL SUR |  |  | Fecha | 2024-09-20
Articulo | TRACKER |  |  | Material | POLIESTER
Ancho | 1.62 | m. |  | Orden | 1787
Kilos | 136.12 | Kg. |  | Proceso | TEÑIDO POL
Metros | 332 | m. |  | Maquina | JET 1
Color | FRANCIA |  |  | Litros baño | 1100
g/m | 0.41 |  |  | RB | 8.081105
Remito | 8035
Auxiliares
BIAVIN 109 |  |  | 1 | 1100
ACIDO ACETICO |  |  | 2 | 2200
SARABID EP |  |  | 2 | 2200
MUESTRA
Colorantes
Formula |  | % | gr.
AZUL LUMACRON SFBL 300% |  | 0.6 | 816.72
TELARES DEL SUR |  | FRANCIA | Orden | 1787 | 2024-09-20
Formula |  | % | gr.
AZUL LUMACRON SFBL 300% |  | 0.6 | 816.72
CONTROL DE PESADA
SODA SOLWAY |  | 2 | 2200
HIDROSULFITO DE SODIO |  | 2 | 2200
ACIDO ACETICO |  | 1.5 | 1650

## TELARES D SUR TRAC FRANCIA 1786
PROGRAMA N°5 |  | TEMPERATURA 130°C |  | OP. TECNOTEX
Cliente | TELARES DEL SUR |  |  | Fecha | 2024-09-20
Articulo | TRACKER |  |  | Material | POLIESTER
Ancho | 1.62 | m. |  | Orden | 1786
Kilos | 136.12 | Kg. |  | Proceso | TEÑIDO POL
Metros | 332 | m. |  | Maquina | JET 1
Color | FRANCIA |  |  | Litros baño | 1100
g/m | 0.41 |  |  | RB | 8.081105
Remito | 8035
Auxiliares
BIAVIN 109 |  |  | 1 | 1100
ACIDO ACETICO |  |  | 2 | 2200
SARABID EP |  |  | 2 | 2200
MUESTRA
Colorantes
Formula |  | % | gr.
AZUL LUMACRON SFBL 300% |  | 0.6 | 816.72
TELARES DEL SUR |  | FRANCIA | Orden | 1786 | 2024-09-20
Formula |  | % | gr.
AZUL LUMACRON SFBL 300% |  | 0.6 | 816.72
CONTROL DE PESADA
SODA SOLWAY |  | 2 | 2200
HIDROSULFITO DE SODIO |  | 2 | 2200
ACIDO ACETICO |  | 1.5 | 1650

## TELARES R S ALG MNO NOCHE 1777
MAQUINA JIGGER 2 |  | TEMPERATURA 98°C |  | OP.TECNOTEX
Cliente | TELARES DEL SUR |  |  | Fecha | 2024-09-20
Articulo | RIP STOP |  |  | Material | POL/ALG
Ancho | 1.5 | m. |  | Orden | 1777
Kilos | 346.175 | Kg. |  | Proceso | TEÑIDO ALG
Metros | 1135 | m. |  | Maquina | JIGGER
Color | MARINO NOCHE |  |  | Litros baño | 600
g/m | 0.305 |  |  | RB | 1.733227
Remito | 7774
Auxiliares
DISPERKAL |  |  | 1 | 600
TENSOL ZD |  |  | 1 | 600
SAL ENTREFINA |  |  | 40 | 24000
Colorantes |  |  |  |  | MUESTRA
Formula |  | % | gr.
AZUL KAYARUS BRL 200% |  | 2.88 | 9969.84
NEGRO DIRECTO LUZ TQA 1800 |  | 1.3 | 4500.275
TELARES DEL SUR | MARINO NOCHE |  | Orden | 1777 | 2024-09-20
Formula |  | % | gr.
AZUL KAYARUS BRL 200% |  | 2.88 | 9969.84
NEGRO DIRECTO LUZ TQA 1800 |  | 1.3 | 4500.275
CONTROL DE PESADA
FIJAR EN MAQUINA 10 MINUTOS A 50°C
ACIDO ACETICO |  | 1.5 | 900
ARKAFIX |  | 3 | 1800

## TELARES R S POL MNO NOCHE 1776
PROGRAMA N°1 |  | TEMPERATURA.130°C |  | OP.TECNOTEX
Cliente | TELARES DEL SUR |  |  | Fecha | 2024-09-20
Articulo | RIP STOP |  |  | Material | POL/ALG
Ancho | 1.5 | m. |  | Orden | 1776
Kilos | 175.77 | Kg. |  | Proceso | TEÑIDO POL
Metros | 567 | m. |  | Maquina | JET 1
Color | MARINO NOCHE |  |  | Litros baño | 1200
g/m | 0.31 |  |  | RB | 6.827104
Remito | 7774
Auxiliares
TENLUBE TQ |  |  | 1 | 1200
ACIDO ACETICO |  |  | 2 | 2400
SARABID EP |  |  | 2 | 2400
MUESTRA
Colorantes
Formula |  | % | gr.
PARDO LUMACRON SER 150% |  | 0.2 | 351.54
RUBINA LUMACRON 2GFL CONC |  | 0.03 | 52.731
AZUL MNO LUMACRON EXNSF 300% |  | 0.6 | 1054.62
TELARES DEL SUR | MARINO NOCHE |  | ORDEN | 1776 | 2024-09-20
Formula |  | % | gr.
PARDO LUMACRON SER 150% |  | 0.2 | 351.54
RUBINA LUMACRON 2GFL CONC |  | 0.03 | 52.731
AZUL MNO LUMACRON EXNSF 300% |  | 0.6 | 1054.62 | CONTROL DE PESADA

## TELARES R S POL MNO NOCHE 1775
PROGRAMA N°1 |  | TEMPERATURA.130°C |  | OP.TECNOTEX
Cliente | TELARES DEL SUR |  |  | Fecha | 2024-09-20
Articulo | RIP STOP |  |  | Material | POL/ALG
Ancho | 1.5 | m. |  | Orden | 1775
Kilos | 175.77 | Kg. |  | Proceso | TEÑIDO POL
Metros | 567 | m. |  | Maquina | JET 1
Color | MARINO NOCHE |  |  | Litros baño | 1200
g/m | 0.31 |  |  | RB | 6.827104
Remito | 7774
Auxiliares
TENLUBE TQ |  |  | 1 | 1200
ACIDO ACETICO |  |  | 2 | 2400
SARABID EP |  |  | 2 | 2400
MUESTRA
Colorantes
Formula |  | % | gr.
PARDO LUMACRON SER 150% |  | 0.2 | 351.54
RUBINA LUMACRON 2GFL CONC |  | 0.03 | 52.731
AZUL MNO LUMACRON EXNSF 300% |  | 0.6 | 1054.62
TELARES DEL SUR | MARINO NOCHE |  | ORDEN | 1775 | 2024-09-20
Formula |  | % | gr.
PARDO LUMACRON SER 150% |  | 0.2 | 351.54
RUBINA LUMACRON 2GFL CONC |  | 0.03 | 52.731
AZUL MNO LUMACRON EXNSF 300% |  | 0.6 | 1054.62 | CONTROL DE PESADA

## TELARES RIPSTOP POL NEGRO 1773
PROGRAMA N°1 |  | TEMPERATURA.130°C |  | OP.TECNOTEX
Cliente | TELARES DEL SUR |  |  | Fecha | 2024-09-20
Articulo | RIP STOP |  |  | Material | POL/ALG
Ancho | 1.5 | m. |  | Orden | 1773
Kilos | 156 | Kg. |  | Proceso | TEÑIDO POL
Metros | 520 | m. |  | Maquina | JET 1
Color | NEGRO |  |  | Litros baño | 1200
g/m | 0.3 |  |  | RB | 7.692308
Remito | 7249 |  |  |  | REPROCESO
Auxiliares
TENLUBE TQ |  |  | 1 | 1200
ACIDO ACETICO |  |  | 2 | 2400
SARABID EP |  |  | 2 | 2400
MUESTRA
Colorantes
Formula |  | % | gr.
RUBINA LUMACRON 2GFL CONC |  | 0.05 | 78
NEGRO DIANIX CCR |  | 1.75 | 2730
TELARES DEL SUR | NEGRO |  | ORDEN | 1773 | 2024-09-20
Formula |  | % | gr.
RUBINA LUMACRON 2GFL CONC |  | 0.05 | 78
NEGRO DIANIX CCR |  | 1.75 | 2730
CONTROL DE PESADA
LAVADO DE FIBRA
SODA SOLWAY |  | 1.5 | 1800
HIDROSULFITO DE SODIO |  | 2 | 2400
ACIDO ACETICO |  | 1.5 | 1800

## TELARES RIPSTOP POL NEGRO 1772
PROGRAMA N°1 |  | TEMPERATURA.130°C |  | OP.TECNOTEX
Cliente | TELARES DEL SUR |  |  | Fecha | 2024-09-20
Articulo | RIP STOP |  |  | Material | POL/ALG
Ancho | 1.5 | m. |  | Orden | 1772
Kilos | 156 | Kg. |  | Proceso | TEÑIDO POL
Metros | 520 | m. |  | Maquina | JET 1
Color | NEGRO |  |  | Litros baño | 1200
g/m | 0.3 |  |  | RB | 7.692308
Remito | 7249 |  |  |  | REPROCESO
Auxiliares
TENLUBE TQ |  |  | 1 | 1200
ACIDO ACETICO |  |  | 2 | 2400
SARABID EP |  |  | 2 | 2400
MUESTRA
Colorantes
Formula |  | % | gr.
RUBINA LUMACRON 2GFL CONC |  | 0.05 | 78
NEGRO DIANIX CCR |  | 1.75 | 2730
TELARES DEL SUR | NEGRO |  | ORDEN | 1772 | 2024-09-20
Formula |  | % | gr.
RUBINA LUMACRON 2GFL CONC |  | 0.05 | 78
NEGRO DIANIX CCR |  | 1.75 | 2730
CONTROL DE PESADA
LAVADO DE FIBRA
SODA SOLWAY |  | 1.5 | 1800
HIDROSULFITO DE SODIO |  | 2 | 2400
ACIDO ACETICO |  | 1.5 | 1800

## TELARES D SR TRACKER ARENA 1769
PROGRAMA N°5 |  | TEMPERATURA.130 °C |  | OP.TECNOTEX
Cliente | TELARES D SUR |  |  | Fecha | 2024-09-20
Articulo | TRACKER |  |  | Material | POLIESTER
Ancho | 1.62 | m. |  | Orden | 1769
Kilos | 144.5 | Kg. |  | Proceso | TEÑIDO POL
Metros | 340 | m. |  | Maquina | JET 1
Color | ARENA 227 |  |  | Litros baño | 1000
g/m | 0.425 |  |  | RB | 6.920415
Remito | 7890
Auxiliares
BIAVIN 109 |  |  | 0.6 | 600
ACIDO ACETICO |  |  | 2 | 2000
SARABID EP |  |  | 2 | 2000
MUESTRA
Colorantes
Formula |  | % | gr.
PARDO LUMACRON SER 150% |  | 0.14 | 202.3
RUBINA LUMACRON 2GFL CONC |  | 0.004 | 5.78
AZUL LUMACRON FBLE 150% |  | 0.031 | 44.795
TELARES D SUR | ARENA 227 |  | ORDEN | 1769 | 2024-09-20
Colorantes
Formula |  | % | gr.
PARDO LUMACRON SER 150% |  | 0.14 | 202.3
RUBINA LUMACRON 2GFL CONC |  | 0.004 | 5.78
AZUL LUMACRON FBLE 150% |  | 0.031 | 44.795 | CONTROL DE PESADA
LAVADO DE FIBRA Y NEUTRALIZADO FINAL
SODA SOLWAY |  | 2 | 2000
HIDROSULFITO DE SODIO |  | 2 | 2000
ACIDO ACETICO |  | 1.5 | 1500

## TELARES D SR TRACKER ARENA 1768
PROGRAMA N°5 |  | TEMPERATURA.130 °C |  | OP.TECNOTEX
Cliente | TELARES D SUR |  |  | Fecha | 2024-09-20
Articulo | TRACKER |  |  | Material | POLIESTER
Ancho | 1.62 | m. |  | Orden | 1768
Kilos | 144.5 | Kg. |  | Proceso | TEÑIDO POL
Metros | 340 | m. |  | Maquina | JET 1
Color | ARENA 227 |  |  | Litros baño | 1000
g/m | 0.425 |  |  | RB | 6.920415
Remito | 7890
Auxiliares
BIAVIN 109 |  |  | 0.6 | 600
ACIDO ACETICO |  |  | 2 | 2000
SARABID EP |  |  | 2 | 2000
MUESTRA
Colorantes
Formula |  | % | gr.
PARDO LUMACRON SER 150% |  | 0.14 | 202.3
RUBINA LUMACRON 2GFL CONC |  | 0.004 | 5.78
AZUL LUMACRON FBLE 150% |  | 0.031 | 44.795
TELARES D SUR | ARENA 227 |  | ORDEN | 1768 | 2024-09-20
Colorantes
Formula |  | % | gr.
PARDO LUMACRON SER 150% |  | 0.14 | 202.3
RUBINA LUMACRON 2GFL CONC |  | 0.004 | 5.78
AZUL LUMACRON FBLE 150% |  | 0.031 | 44.795 | CONTROL DE PESADA
LAVADO DE FIBRA Y NEUTRALIZADO FINAL
SODA SOLWAY |  | 2 | 2000
HIDROSULFITO DE SODIO |  | 2 | 2000
ACIDO ACETICO |  | 1.5 | 1500

## TELARES D SR TRACKER ARENA 1767
PROGRAMA N°5 |  | TEMPERATURA.130 °C |  | OP.TECNOTEX
Cliente | TELARES D SUR |  |  | Fecha | 2024-09-20
Articulo | TRACKER |  |  | Material | POLIESTER
Ancho | 1.62 | m. |  | Orden | 1767
Kilos | 144.5 | Kg. |  | Proceso | TEÑIDO POL
Metros | 340 | m. |  | Maquina | JET 1
Color | ARENA 227 |  |  | Litros baño | 1000
g/m | 0.425 |  |  | RB | 6.920415
Remito | 7890
Auxiliares
BIAVIN 109 |  |  | 0.6 | 600
ACIDO ACETICO |  |  | 2 | 2000
SARABID EP |  |  | 2 | 2000
MUESTRA
Colorantes
Formula |  | % | gr.
PARDO LUMACRON SER 150% |  | 0.14 | 202.3
RUBINA LUMACRON 2GFL CONC |  | 0.004 | 5.78
AZUL LUMACRON FBLE 150% |  | 0.031 | 44.795
TELARES D SUR | ARENA 227 |  | ORDEN | 1767 | 2024-09-20
Colorantes
Formula |  | % | gr.
PARDO LUMACRON SER 150% |  | 0.14 | 202.3
RUBINA LUMACRON 2GFL CONC |  | 0.004 | 5.78
AZUL LUMACRON FBLE 150% |  | 0.031 | 44.795 | CONTROL DE PESADA
LAVADO DE FIBRA Y NEUTRALIZADO FINAL
SODA SOLWAY |  | 2 | 2000
HIDROSULFITO DE SODIO |  | 2 | 2000
ACIDO ACETICO |  | 1.5 | 1500

## TELARES R S ALG MNO NOCHE 1752
MAQUINA JIGGER 2 |  | TEMPERATURA 98°C |  | OP.TECNOTEX
Cliente | TELARES DEL SUR |  |  | Fecha | 2024-09-20
Articulo | RIP STOP |  |  | Material | POL/ALG
Ancho | 1.5 | m. |  | Orden | 1752
Kilos | 322.08 | Kg. |  | Proceso | TEÑIDO ALG
Metros | 1056 | m. |  | Maquina | JIGGER
Color | MARINO NOCHE |  |  | Litros baño | 600
g/m | 0.305 |  |  | RB | 1.862891
Remito | 7249
Auxiliares
DISPERKAL |  |  | 1 | 600
TENSOL ZD |  |  | 1 | 600
SAL ENTREFINA |  |  | 40 | 24000
Colorantes |  |  |  |  | MUESTRA
Formula |  | % | gr.
AZUL KAYARUS BRL 200% |  | 2.88 | 9275.904
NEGRO DIRECTO LUZ TQA 1800 |  | 1.3 | 4187.04
TELARES DEL SUR | MARINO NOCHE |  | Orden | 1752 | 2024-09-20
Formula |  | % | gr.
AZUL KAYARUS BRL 200% |  | 2.88 | 9275.904
NEGRO DIRECTO LUZ TQA 1800 |  | 1.3 | 4187.04
CONTROL DE PESADA
FIJAR EN MAQUINA 10 MINUTOS A 50°C
ACIDO ACETICO |  | 1.5 | 900
ARKAFIX |  | 3 | 1800

## TELARES R S POL MNO NOCHE 1751
PROGRAMA N°1 |  | TEMPERATURA.130°C |  | OP.TECNOTEX
Cliente | TELARES DEL SUR |  |  | Fecha | 2024-09-20
Articulo | RIP STOP |  |  | Material | POL/ALG
Ancho | 1.5 | m. |  | Orden | 1751
Kilos | 161.04 | Kg. |  | Proceso | TEÑIDO POL
Metros | 528 | m. |  | Maquina | JET 1
Color | MARINO NOCHE |  |  | Litros baño | 1200
g/m | 0.305 |  |  | RB | 7.451565
Remito | 7249
Auxiliares
TENLUBE TQ |  |  | 1 | 1200
ACIDO ACETICO |  |  | 2 | 2400
SARABID EP |  |  | 2 | 2400
MUESTRA
Colorantes
Formula |  | % | gr.
PARDO LUMACRON SER 150% |  | 0.2 | 322.08
RUBINA LUMACRON 2GFL CONC |  | 0.03 | 48.312
AZUL MNO LUMACRON EXNSF 300% |  | 0.6 | 966.24
TELARES DEL SUR | MARINO NOCHE |  | ORDEN | 1751 | 2024-09-20
Formula |  | % | gr.
PARDO LUMACRON SER 150% |  | 0.2 | 322.08
RUBINA LUMACRON 2GFL CONC |  | 0.03 | 48.312
AZUL MNO LUMACRON EXNSF 300% |  | 0.6 | 966.24 | CONTROL DE PESADA

## TELARES R S POL MNO NOCHE 1750
PROGRAMA N°1 |  | TEMPERATURA.130°C |  | OP.TECNOTEX
Cliente | TELARES DEL SUR |  |  | Fecha | 2024-09-20
Articulo | RIP STOP |  |  | Material | POL/ALG
Ancho | 1.5 | m. |  | Orden | 1750
Kilos | 161.04 | Kg. |  | Proceso | TEÑIDO POL
Metros | 528 | m. |  | Maquina | JET 1
Color | MARINO NOCHE |  |  | Litros baño | 1200
g/m | 0.305 |  |  | RB | 7.451565
Remito | 7249
Auxiliares
TENLUBE TQ |  |  | 1 | 1200
ACIDO ACETICO |  |  | 2 | 2400
SARABID EP |  |  | 2 | 2400
MUESTRA
Colorantes
Formula |  | % | gr.
PARDO LUMACRON SER 150% |  | 0.2 | 322.08
RUBINA LUMACRON 2GFL CONC |  | 0.03 | 48.312
AZUL MNO LUMACRON EXNSF 300% |  | 0.6 | 966.24
TELARES DEL SUR | MARINO NOCHE |  | ORDEN | 1750 | 2024-09-20
Formula |  | % | gr.
PARDO LUMACRON SER 150% |  | 0.2 | 322.08
RUBINA LUMACRON 2GFL CONC |  | 0.03 | 48.312
AZUL MNO LUMACRON EXNSF 300% |  | 0.6 | 966.24 | CONTROL DE PESADA

## TELARES RIP STOP ALG NEGRO 1746
MAQUINA JIGGER 2 |  | TEMPERATURA 98°C |  | OP.TECNOTEX
Cliente | TELARES DEL SUR |  |  | Fecha | 2024-09-20
Articulo | RIP STOP |  |  | Material | POL/ALG
Ancho | 1.5 | m. |  | Orden | 1746
Kilos | 310.185 | Kg. |  | Proceso | TEÑIDO ALG
Metros | 1017 | m. |  | Maquina | JIGGER
Color | NEGRO |  |  | Litros baño | 600
g/m | 0.305 |  |  | RB | 1.93433
Remito | 7552
Auxiliares
DISPERKAL |  |  | 1 | 600
TENSOL ZD |  |  | 1 | 600
SAL ENTREFINA |  |  | 40 | 24000
Colorantes |  |  |  |  | MUESTRA
Formula |  | % | gr.
AZUL KAYARUS BRL 200% |  | 0.2 | 620.37
NEGRO DIRECTO LUZ TQ FG 1800 |  | 2.4 | 7444.44
TELARES DEL SUR | NEGRO |  | Orden | 1746 | 2024-09-20
Formula |  | % | gr.
AZUL KAYARUS BRL 200% |  | 0.2 | 620.37
NEGRO DIRECTO LUZ TQ FG 1800 |  | 2.4 | 7444.44
CONTROL DE PESADA
FIJAR EN MAQUINA 10 MINUTOS A 50°C
ACIDO ACETICO |  | 1.5 | 900
ARKAFIX |  | 3 | 1800

## TELARES D SUR VDE FERRO 1737
PROGRAMA N°5 |  | TEMPERATURA.130 °C |  | OP.TECNOTEX
Cliente | TELARES DEL SUR |  |  | Fecha | 2024-09-20
Articulo | TRACKER |  |  | Material | POLIESTER
Ancho | 1.62 | m. |  | Orden | 1737
Kilos | 140.94 | Kg. |  | Proceso | TEÑIDO POL
Metros | 348 | m. |  | Maquina | JET 1
Color | 204 VERDE FERRO 2 |  |  | Litros baño | 1200
g/m | 0.405 |  |  | RB | 8.514261
Remito | 6154
Auxiliares
KOLLASOL CDA |  |  | 0.3 | 360
BIAVIN 109 |  |  | 1 | 1200
ACIDO ACETICO |  |  | 2 | 2400
SARABID EP |  |  | 2 | 2400
MUESTRA
Colorantes
Formula |  | % | gr.
AMARILLO LUMACRON E3G 200% |  | 0.7 | 986.58
PARDO LUMACRON SER 150% |  | 0.084 | 118.3896
TURQUESA LUMACRON SGL 200% |  | 2.64 | 3720.816
TELARES DEL SUR | 204 VERDE FERRO 2 |  | ORDEN | 1737 | 2024-09-20
Colorantes
Formula |  | % | gr.
AMARILLO LUMACRON E3G 200% |  | 0.7 | 986.58
PARDO LUMACRON SER 150% |  | 0.084 | 118.3896
TURQUESA LUMACRON SGL 200% |  | 2.64 | 3720.816 | CONTROL DE PESADA
LAVADO DE FIBRA Y NEUTRALIZADO FINAL
SODA SOLWAY |  | 2 | 2400
HIDROSULFITO DE SODIO |  | 2 | 2400
ACIDO ACETICO |  | 1.5 | 1800

## TELARES D SUR VDE FERRO 1736
PROGRAMA N°5 |  | TEMPERATURA.130 °C |  | OP.TECNOTEX
Cliente | TELARES DEL SUR |  |  | Fecha | 2024-09-20
Articulo | TRACKER |  |  | Material | POLIESTER
Ancho | 1.62 | m. |  | Orden | 1736
Kilos | 140.94 | Kg. |  | Proceso | TEÑIDO POL
Metros | 348 | m. |  | Maquina | JET 1
Color | 204 VERDE FERRO 2 |  |  | Litros baño | 1200
g/m | 0.405 |  |  | RB | 8.514261
Remito | 6154
Auxiliares
KOLLASOL CDA |  |  | 0.3 | 360
BIAVIN 109 |  |  | 1 | 1200
ACIDO ACETICO |  |  | 2 | 2400
SARABID EP |  |  | 2 | 2400
MUESTRA
Colorantes
Formula |  | % | gr.
AMARILLO LUMACRON E3G 200% |  | 0.7 | 986.58
PARDO LUMACRON SER 150% |  | 0.084 | 118.3896
TURQUESA LUMACRON SGL 200% |  | 2.64 | 3720.816
TELARES DEL SUR | 204 VERDE FERRO 2 |  | ORDEN | 1736 | 2024-09-20
Colorantes
Formula |  | % | gr.
AMARILLO LUMACRON E3G 200% |  | 0.7 | 986.58
PARDO LUMACRON SER 150% |  | 0.084 | 118.3896
TURQUESA LUMACRON SGL 200% |  | 2.64 | 3720.816 | CONTROL DE PESADA
LAVADO DE FIBRA Y NEUTRALIZADO FINAL
SODA SOLWAY |  | 2 | 2400
HIDROSULFITO DE SODIO |  | 2 | 2400
ACIDO ACETICO |  | 1.5 | 1800

## TELARES D SUR VDE FERRO 1735
PROGRAMA N°5 |  | TEMPERATURA.130 °C |  | OP.TECNOTEX
Cliente | TELARES DEL SUR |  |  | Fecha | 2024-09-20
Articulo | TRACKER |  |  | Material | POLIESTER
Ancho | 1.62 | m. |  | Orden | 1735
Kilos | 140.94 | Kg. |  | Proceso | TEÑIDO POL
Metros | 348 | m. |  | Maquina | JET 1
Color | 204 VERDE FERRO 2 |  |  | Litros baño | 1200
g/m | 0.405 |  |  | RB | 8.514261
Remito | 6154
Auxiliares
KOLLASOL CDA |  |  | 0.3 | 360
BIAVIN 109 |  |  | 1 | 1200
ACIDO ACETICO |  |  | 2 | 2400
SARABID EP |  |  | 2 | 2400
MUESTRA
Colorantes
Formula |  | % | gr.
AMARILLO LUMACRON E3G 200% |  | 0.7 | 986.58
PARDO LUMACRON SER 150% |  | 0.084 | 118.3896
TURQUESA LUMACRON SGL 200% |  | 2.64 | 3720.816
TELARES DEL SUR | 204 VERDE FERRO 2 |  | ORDEN | 1735 | 2024-09-20
Colorantes
Formula |  | % | gr.
AMARILLO LUMACRON E3G 200% |  | 0.7 | 986.58
PARDO LUMACRON SER 150% |  | 0.084 | 118.3896
TURQUESA LUMACRON SGL 200% |  | 2.64 | 3720.816 | CONTROL DE PESADA
LAVADO DE FIBRA Y NEUTRALIZADO FINAL
SODA SOLWAY |  | 2 | 2400
HIDROSULFITO DE SODIO |  | 2 | 2400
ACIDO ACETICO |  | 1.5 | 1800

## TELARES RIPSTOP POL NEGRO 1734
PROGRAMA N°1 |  | TEMPERATURA.130°C |  | OP.TECNOTEX
Cliente | TELARES DEL SUR |  |  | Fecha | 2024-09-20
Articulo | RIP STOP |  |  | Material | POL/ALG
Ancho | 1.5 | m. |  | Orden | 1734
Kilos | 152.4 | Kg. |  | Proceso | TEÑIDO POL
Metros | 508 | m. |  | Maquina | JET 1
Color | NEGRO |  |  | Litros baño | 1200
g/m | 0.3 |  |  | RB | 7.874016
Remito | 7552
Auxiliares
TENLUBE TQ |  |  | 1 | 1200
ACIDO ACETICO |  |  | 2 | 2400
SARABID EP |  |  | 2 | 2400
MUESTRA
Colorantes
Formula |  | % | gr.
RUBINA LUMACRON 2GFL CONC |  | 0.07 | 106.68
NEGRO DIANIX CCR |  | 2.5 | 3810
TELARES DEL SUR | NEGRO |  | ORDEN | 1734 | 2024-09-20
Formula |  | % | gr.
RUBINA LUMACRON 2GFL CONC |  | 0.07 | 106.68
NEGRO DIANIX CCR |  | 2.5 | 3810
CONTROL DE PESADA
LAVADO DE FIBRA
SODA SOLWAY |  | 1.5 | 1800
HIDROSULFITO DE SODIO |  | 2 | 2400
ACIDO ACETICO |  | 1.5 | 1800

## TELARES RIPSTOP POL NEGRO 1733
PROGRAMA N°1 |  | TEMPERATURA.130°C |  | OP.TECNOTEX
Cliente | TELARES DEL SUR |  |  | Fecha | 2024-09-20
Articulo | RIP STOP |  |  | Material | POL/ALG
Ancho | 1.5 | m. |  | Orden | 1733
Kilos | 152.4 | Kg. |  | Proceso | TEÑIDO POL
Metros | 508 | m. |  | Maquina | JET 1
Color | NEGRO |  |  | Litros baño | 1200
g/m | 0.3 |  |  | RB | 7.874016
Remito | 7552
Auxiliares
TENLUBE TQ |  |  | 1 | 1200
ACIDO ACETICO |  |  | 2 | 2400
SARABID EP |  |  | 2 | 2400
MUESTRA
Colorantes
Formula |  | % | gr.
RUBINA LUMACRON 2GFL CONC |  | 0.07 | 106.68
NEGRO DIANIX CCR |  | 2.5 | 3810
TELARES DEL SUR | NEGRO |  | ORDEN | 1733 | 2024-09-20
Formula |  | % | gr.
RUBINA LUMACRON 2GFL CONC |  | 0.07 | 106.68
NEGRO DIANIX CCR |  | 2.5 | 3810
CONTROL DE PESADA
LAVADO DE FIBRA
SODA SOLWAY |  | 1.5 | 1800
HIDROSULFITO DE SODIO |  | 2 | 2400
ACIDO ACETICO |  | 1.5 | 1800

## TELARES R S ALG MNO NOCHE 1726
MAQUINA JIGGER 2 |  | TEMPERATURA 98°C |  | OP.TECNOTEX
Cliente | TELARES DEL SUR |  |  | Fecha | 2024-09-20
Articulo | RIP STOP |  |  | Material | POL/ALG
Ancho | 1.5 | m. |  | Orden | 1726
Kilos | 316.89 | Kg. |  | Proceso | TEÑIDO ALG
Metros | 1006 | m. |  | Maquina | JIGGER
Color | MARINO NOCHE |  |  | Litros baño | 600
g/m | 0.315 |  |  | RB | 1.893401
Remito | 7889
Auxiliares
DISPERKAL |  |  | 1 | 600
TENSOL ZD |  |  | 1 | 600
SAL ENTREFINA |  |  | 40 | 24000
Colorantes |  |  |  |  | MUESTRA
Formula |  | % | gr.
AZUL KAYARUS BRL 200% |  | 2.88 | 9126.432
NEGRO DIRECTO LUZ TQA 1800 |  | 1.3 | 4119.57
TELARES DEL SUR | MARINO NOCHE |  | Orden | 1726 | 2024-09-20
Formula |  | % | gr.
AZUL KAYARUS BRL 200% |  | 2.88 | 9126.432
NEGRO DIRECTO LUZ TQA 1800 |  | 1.3 | 4119.57
CONTROL DE PESADA
FIJAR EN MAQUINA 10 MINUTOS A 50°C
ACIDO ACETICO |  | 1.5 | 900
ARKAFIX |  | 3 | 1800

## TELARES R S POL MNO NOCHE 1725
PROGRAMA N°1 |  | TEMPERATURA.130°C |  | OP.TECNOTEX
Cliente | TELARES DEL SUR |  |  | Fecha | 2024-09-20
Articulo | RIP STOP |  |  | Material | POL/ALG
Ancho | 1.5 | m. |  | Orden | 1725
Kilos | 158.445 | Kg. |  | Proceso | TEÑIDO POL
Metros | 503 | m. |  | Maquina | JET 1
Color | MARINO NOCHE |  |  | Litros baño | 1200
g/m | 0.315 |  |  | RB | 7.573606
Remito | 7889
Auxiliares
TENLUBE TQ |  |  | 1 | 1200
ACIDO ACETICO |  |  | 2 | 2400
SARABID EP |  |  | 2 | 2400
MUESTRA
Colorantes
Formula |  | % | gr.
PARDO LUMACRON SER 150% |  | 0.2 | 316.89
RUBINA LUMACRON 2GFL CONC |  | 0.03 | 47.5335
AZUL MNO LUMACRON EXNSF 300% |  | 0.6 | 950.67
TELARES DEL SUR | MARINO NOCHE |  | ORDEN | 1725 | 2024-09-20
Formula |  | % | gr.
PARDO LUMACRON SER 150% |  | 0.2 | 316.89
RUBINA LUMACRON 2GFL CONC |  | 0.03 | 47.5335
AZUL MNO LUMACRON EXNSF 300% |  | 0.6 | 950.67 | CONTROL DE PESADA

## TELARES R S POL MNO NOCHE 1724
PROGRAMA N°1 |  | TEMPERATURA.130°C |  | OP.TECNOTEX
Cliente | TELARES DEL SUR |  |  | Fecha | 2024-09-20
Articulo | RIP STOP |  |  | Material | POL/ALG
Ancho | 1.5 | m. |  | Orden | 1724
Kilos | 158.445 | Kg. |  | Proceso | TEÑIDO POL
Metros | 503 | m. |  | Maquina | JET 1
Color | MARINO NOCHE |  |  | Litros baño | 1200
g/m | 0.315 |  |  | RB | 7.573606
Remito | 7889
Auxiliares
TENLUBE TQ |  |  | 1 | 1200
ACIDO ACETICO |  |  | 2 | 2400
SARABID EP |  |  | 2 | 2400
MUESTRA
Colorantes
Formula |  | % | gr.
PARDO LUMACRON SER 150% |  | 0.2 | 316.89
RUBINA LUMACRON 2GFL CONC |  | 0.03 | 47.5335
AZUL MNO LUMACRON EXNSF 300% |  | 0.6 | 950.67
TELARES DEL SUR | MARINO NOCHE |  | ORDEN | 1724 | 2024-09-20
Formula |  | % | gr.
PARDO LUMACRON SER 150% |  | 0.2 | 316.89
RUBINA LUMACRON 2GFL CONC |  | 0.03 | 47.5335
AZUL MNO LUMACRON EXNSF 300% |  | 0.6 | 950.67 | CONTROL DE PESADA

## TELARES RIP STOP ALG NEGRO 1717
MAQUINA JIGGER 2 |  | TEMPERATURA 98°C |  | OP.TECNOTEX
Cliente | TELARES DEL SUR |  |  | Fecha | 2024-09-20
Articulo | RIP STOP |  |  | Material | POL/ALG
Ancho | 1.5 | m. |  | Orden | 1717
Kilos | 305 | Kg. |  | Proceso | TEÑIDO ALG
Metros | 1000 | m. |  | Maquina | JIGGER
Color | NEGRO |  |  | Litros baño | 600
g/m | 0.305 |  |  | RB | 1.967213
Remito | 7888
Auxiliares
DISPERKAL |  |  | 1 | 600
TENSOL ZD |  |  | 1 | 600
SAL ENTREFINA |  |  | 40 | 24000
Colorantes |  |  |  |  | MUESTRA
Formula |  | % | gr.
AZUL KAYARUS BRL 200% |  | 0.2 | 610
NEGRO DIRECTO LUZ TQ FG 1800 |  | 2.4 | 7320
TELARES DEL SUR | NEGRO |  | Orden | 1717 | 2024-09-20
Formula |  | % | gr.
AZUL KAYARUS BRL 200% |  | 0.2 | 610
NEGRO DIRECTO LUZ TQ FG 1800 |  | 2.4 | 7320
CONTROL DE PESADA
FIJAR EN MAQUINA 10 MINUTOS A 50°C
ACIDO ACETICO |  | 1.5 | 900
ARKAFIX |  | 3 | 1800

## TELARES RIPSTOP POL NEGRO 1714
PROGRAMA N°1 |  | TEMPERATURA.130°C |  | OP.TECNOTEX
Cliente | TELARES DEL SUR |  |  | Fecha | 2024-09-20
Articulo | RIP STOP |  |  | Material | POL/ALG
Ancho | 1.5 | m. |  | Orden | 1714
Kilos | 150 | Kg. |  | Proceso | TEÑIDO POL
Metros | 500 | m. |  | Maquina | JET 1
Color | NEGRO |  |  | Litros baño | 1200
g/m | 0.3 |  |  | RB | 8
Remito | 7888
Auxiliares
TENLUBE TQQ |  |  | 1 | 1200
ACIDO ACETICO |  |  | 2 | 2400
SARABID EP |  |  | 2 | 2400
MUESTRA
Colorantes
Formula |  | % | gr.
RUBINA LUMACRON 2GFL CONC |  | 0.07 | 105
NEGRO DIANIX CCR |  | 2.5 | 3750
TELARES DEL SUR | NEGRO |  | ORDEN | 1714 | 2024-09-20
Formula |  | % | gr.
RUBINA LUMACRON 2GFL CONC |  | 0.07 | 105
NEGRO DIANIX CCR |  | 2.5 | 3750
CONTROL DE PESADA
LAVADO DE FIBRA
SODA SOLWAY |  | 1.5 | 1800
HIDROSULFITO DE SODIO |  | 2 | 2400
ACIDO ACETICO |  | 1.5 | 1800

## TELARES RIPSTOP POL NEGRO 1713
PROGRAMA N°1 |  | TEMPERATURA.130°C |  | OP.TECNOTEX
Cliente | TELARES DEL SUR |  |  | Fecha | 2024-09-20
Articulo | RIP STOP |  |  | Material | POL/ALG
Ancho | 1.5 | m. |  | Orden | 1713
Kilos | 150 | Kg. |  | Proceso | TEÑIDO POL
Metros | 500 | m. |  | Maquina | JET 1
Color | NEGRO |  |  | Litros baño | 1200
g/m | 0.3 |  |  | RB | 8
Remito | 7888
Auxiliares
TENLUBE TQQ |  |  | 1 | 1200
ACIDO ACETICO |  |  | 2 | 2400
SARABID EP |  |  | 2 | 2400
MUESTRA
Colorantes
Formula |  | % | gr.
RUBINA LUMACRON 2GFL CONC |  | 0.07 | 105
NEGRO DIANIX CCR |  | 2.5 | 3750
TELARES DEL SUR | NEGRO |  | ORDEN | 1713 | 2024-09-20
Formula |  | % | gr.
RUBINA LUMACRON 2GFL CONC |  | 0.07 | 105
NEGRO DIANIX CCR |  | 2.5 | 3750
CONTROL DE PESADA
LAVADO DE FIBRA
SODA SOLWAY |  | 1.5 | 1800
HIDROSULFITO DE SODIO |  | 2 | 2400
ACIDO ACETICO |  | 1.5 | 1800

## TELARES D SUR ROMBO G TOPO 1695
PROGRAMA N°5 |  | TEMPERATURA.130°C |  | OP.TECNOTEX
Cliente | TELARES D SUR |  |  | Fecha | 2024-09-20
Articulo | ROMBO |  |  | Material | POLIESTER
Ancho | 1.52 | m. |  | Orden | 1695
Kilos | 65 | Kg. |  | Proceso | TEÑIDO POL
Metros | 500 | m. |  | Maquina | JET 1
Color | GRIS TOPO |  |  | Litros baño | 1200
g/m | 0.13 |  |  | RB | 18.46154
Remito | 7845
Auxiliares
BIAVIN 109 |  |  | 1 | 1200
ACIDO ACETICO |  |  | 2 | 2400
SARABID EP |  |  | 2 | 2400
Colorantes
Formula |  | % | gr.
PARDO LUMACRON SER 150% |  | 0.51 | 331.5
RUBINA LUMACRON 2GFL CONC |  | 0.16 | 104
AZUL LUMACRON F2GS 200% |  | 0.64 | 416
TELARES D SUR |  | GRIS TOPO | ORDEN | 1695 | 2024-09-20
Formula |  | % | gr.
PARDO LUMACRON SER 150% |  | 0.51 | 331.5
RUBINA LUMACRON 2GFL CONC |  | 0.16 | 104
AZUL LUMACRON F2GS 200% |  | 0.64 | 416 | CONTROL DE PESADA
LAVADO DE FIBRA Y NEUTRALIZADO FINAL
SODA SOLWAY |  | 2 | 2400
HIDROSULFITO DE SODIO |  | 2 | 2400
ACIDO ACETICO |  | 1.5 | 1800

## TELARES D SUR TRACK MARINO1684
PROGRAMA N°5 |  | TEMPERATURA.130 °C |  | OP.TECNOTEX
Cliente | TELARES D SUR |  |  | Fecha | 2024-09-20
Articulo | TRACKER |  |  | Material | POLIESTER
Ancho | 1.62 | m. |  | Orden | 1684
Kilos | 157.03 | Kg. |  | Proceso | TEÑIDO POL
Metros | 383 | m. |  | Maquina | JET 1
Color | MARINO CLASICO |  |  | Litros baño | 1200
g/m | 0.41 |  |  | RB | 7.641852
Remito | 6993 |  |  |  | REPROCESO
Auxiliares
KOLLASOL CDA |  |  | 0.3 | 360
BIAVIN 109 |  |  | 0.5 | 600
ACIDO ACETICO |  |  | 2 | 2400
SARABID EP |  |  | 1.5 | 1800
Colorantes
Formula |  | % | gr.
PARDO LUMACRON SER 150% |  | 0.2365 | 371.37595
RUBINA LUMACRON 2GFL CONC |  | 0.067 | 105.2101
AZUL MARINO DIANIX CC |  | 1.57 | 2465.371
TELARES D SUR | MARINO CLASICO |  | ORDEN | 1684 | 2024-09-20
Colorantes
Formula |  | % | gr.
PARDO LUMACRON SER 150% |  | 0.2365 | 371.37595
RUBINA LUMACRON 2GFL CONC |  | 0.067 | 105.2101
AZUL MARINO DIANIX CC |  | 1.57 | 2465.371 | CONTROL DE PESADA
LAVADO DE FIBRA Y NEUTRALIZADO FINAL
SODA SOLWAY |  | 2 | 2400
HIDROSULFITO DE SODIO |  | 2 | 2400
ACIDO ACETICO |  | 1.5 | 1800

## TELARES D SUR TRACK MARINO 1683
PROGRAMA N°5 |  | TEMPERATURA.130 °C |  | OP.TECNOTEX
Cliente | TELARES D SUR |  |  | Fecha | 2024-09-20
Articulo | TRACKER |  |  | Material | POLIESTER
Ancho | 1.62 | m. |  | Orden | 1683
Kilos | 157.03 | Kg. |  | Proceso | TEÑIDO POL
Metros | 383 | m. |  | Maquina | JET 1
Color | MARINO CLASICO |  |  | Litros baño | 1200
g/m | 0.41 |  |  | RB | 7.641852
Remito | 6993 |  |  |  | REPROCESO
Auxiliares
KOLLASOL CDA |  |  | 0.3 | 360
BIAVIN 109 |  |  | 0.5 | 600
ACIDO ACETICO |  |  | 2 | 2400
SARABID EP |  |  | 1.5 | 1800
Colorantes
Formula |  | % | gr.
PARDO LUMACRON SER 150% |  | 0.2365 | 371.37595
RUBINA LUMACRON 2GFL CONC |  | 0.067 | 105.2101
AZUL MARINO DIANIX CC |  | 1.57 | 2465.371
TELARES D SUR | MARINO CLASICO |  | ORDEN | 1683 | 2024-09-20
Colorantes
Formula |  | % | gr.
PARDO LUMACRON SER 150% |  | 0.2365 | 371.37595
RUBINA LUMACRON 2GFL CONC |  | 0.067 | 105.2101
AZUL MARINO DIANIX CC |  | 1.57 | 2465.371 | CONTROL DE PESADA
LAVADO DE FIBRA Y NEUTRALIZADO FINAL
SODA SOLWAY |  | 2 | 2400
HIDROSULFITO DE SODIO |  | 2 | 2400
ACIDO ACETICO |  | 1.5 | 1800

## TELARES R S ALG MNO NOCHE 1682
MAQUINA JIGGER 2 |  | TEMPERATURA 98°C |  | OP.TECNOTEX
Cliente | TELARES DEL SUR |  |  | Fecha | 2024-09-20
Articulo | RIP STOP |  |  | Material | POL/ALG
Ancho | 1.5 | m. |  | Orden | 1682
Kilos | 341.46 | Kg. |  | Proceso | TEÑIDO ALG
Metros | 1084 | m. |  | Maquina | JIGGER
Color | MARINO NOCHE |  |  | Litros baño | 600
g/m | 0.315 |  |  | RB | 1.75716
Remito | 7440
Auxiliares
DISPERKAL |  |  | 1 | 600
TENSOL ZD |  |  | 1 | 600
SAL ENTREFINA |  |  | 40 | 24000
Colorantes |  |  |  |  | MUESTRA
Formula |  | % | gr.
AZUL KAYARUS BRL 200% |  | 2.88 | 9834.048
NEGRO DIRECTO LUZ TQA 1800 |  | 1.3 | 4438.98
TELARES DEL SUR | MARINO NOCHE |  | Orden | 1682 | 2024-09-20
Formula |  | % | gr.
AZUL KAYARUS BRL 200% |  | 2.88 | 9834.048
NEGRO DIRECTO LUZ TQA 1800 |  | 1.3 | 4438.98
CONTROL DE PESADA
FIJAR EN MAQUINA 10 MINUTOS A 50°C
ACIDO ACETICO |  | 1.5 | 900
ARKAFIX |  | 3 | 1800

## TELARES R S POL MNO NOCHE 1681
PROGRAMA N°1 |  | TEMPERATURA.130°C |  | OP.TECNOTEX
Cliente | TELARES DEL SUR |  |  | Fecha | 2024-09-20
Articulo | RIP STOP |  |  | Material | POL/ALG
Ancho | 1.5 | m. |  | Orden | 1681
Kilos | 170.73 | Kg. |  | Proceso | TEÑIDO POL
Metros | 542 | m. |  | Maquina | JET 1
Color | MARINO NOCHE |  |  | Litros baño | 1200
g/m | 0.315 |  |  | RB | 7.028642
Remito | 7773
Auxiliares
TENLUBE TQ |  |  | 1 | 1200
ACIDO ACETICO |  |  | 2 | 2400
SARABID EP |  |  | 2 | 2400
MUESTRA
Colorantes
Formula |  | % | gr.
PARDO LUMACRON SER 150% |  | 0.2 | 341.46
RUBINA LUMACRON 2GFL CONC |  | 0.03 | 51.219
AZUL MNO LUMACRON EXNSF 300% |  | 0.6 | 1024.38
TELARES DEL SUR | MARINO NOCHE |  | ORDEN | 1681 | 2024-09-20
Formula |  | % | gr.
PARDO LUMACRON SER 150% |  | 0.2 | 341.46
RUBINA LUMACRON 2GFL CONC |  | 0.03 | 51.219
AZUL MNO LUMACRON EXNSF 300% |  | 0.6 | 1024.38 | CONTROL DE PESADA

## TELARES R S POL MNO NOCHE 1680
PROGRAMA N°1 |  | TEMPERATURA.130°C |  | OP.TECNOTEX
Cliente | TELARES DEL SUR |  |  | Fecha | 2024-09-20
Articulo | RIP STOP |  |  | Material | POL/ALG
Ancho | 1.5 | m. |  | Orden | 1680
Kilos | 170.73 | Kg. |  | Proceso | TEÑIDO POL
Metros | 542 | m. |  | Maquina | JET 1
Color | MARINO NOCHE |  |  | Litros baño | 1200
g/m | 0.315 |  |  | RB | 7.028642
Remito | 7773
Auxiliares
TENLUBE TQ |  |  | 1 | 1200
ACIDO ACETICO |  |  | 2 | 2400
SARABID EP |  |  | 2 | 2400
MUESTRA
Colorantes
Formula |  | % | gr.
PARDO LUMACRON SER 150% |  | 0.2 | 341.46
RUBINA LUMACRON 2GFL CONC |  | 0.03 | 51.219
AZUL MNO LUMACRON EXNSF 300% |  | 0.6 | 1024.38
TELARES DEL SUR | MARINO NOCHE |  | ORDEN | 1680 | 2024-09-20
Formula |  | % | gr.
PARDO LUMACRON SER 150% |  | 0.2 | 341.46
RUBINA LUMACRON 2GFL CONC |  | 0.03 | 51.219
AZUL MNO LUMACRON EXNSF 300% |  | 0.6 | 1024.38 | CONTROL DE PESADA

## TELARES D SUR TRAC FRANCIA 1657
PROGRAMA N°5 |  | TEMPERATURA 130°C |  | OP. TECNOTEX
Cliente | TELARES DEL SUR |  |  | Fecha | 2024-09-20
Articulo | TRACKER |  |  | Material | POLIESTER
Ancho | 1.62 | m. |  | Orden | 1657
Kilos | 131.2 | Kg. |  | Proceso | TEÑIDO POL
Metros | 320 | m. |  | Maquina | JET 1
Color | FRANCIA |  |  | Litros baño | 2100
g/m | 0.41 |  |  | RB | 16.0061
Remito | 6801
Auxiliares
BIAVIN 109 |  |  | 1 | 2100
ACIDO ACETICO |  |  | 2 | 4200
SARABID EP |  |  | 2 | 4200
MUESTRA
Colorantes
Formula |  | % | gr.
AZUL LUMACRON SFBL 300% |  | 0.6 | 787.2
TELARES DEL SUR |  | FRANCIA | Orden | 1657 | 2024-09-20
Formula |  | % | gr.
AZUL LUMACRON SFBL 300% |  | 0.6 | 787.2
CONTROL DE PESADA
SODA SOLWAY |  | 2 | 4200
HIDROSULFITO DE SODIO |  | 2 | 4200
ACIDO ACETICO |  | 1.5 | 3150

## TELARES D SUR TRAC FRANCIA 1656
PROGRAMA N°5 |  | TEMPERATURA 130°C |  | OP. TECNOTEX
Cliente | TELARES DEL SUR |  |  | Fecha | 2024-09-20
Articulo | TRACKER |  |  | Material | POLIESTER
Ancho | 1.62 | m. |  | Orden | 1656
Kilos | 131.2 | Kg. |  | Proceso | TEÑIDO POL
Metros | 320 | m. |  | Maquina | JET 1
Color | FRANCIA |  |  | Litros baño | 2100
g/m | 0.41 |  |  | RB | 16.0061
Remito | 6801
Auxiliares
BIAVIN 109 |  |  | 1 | 2100
ACIDO ACETICO |  |  | 2 | 4200
SARABID EP |  |  | 2 | 4200
MUESTRA
Colorantes
Formula |  | % | gr.
AZUL LUMACRON SFBL 300% |  | 0.6 | 787.2
TELARES DEL SUR |  | FRANCIA | Orden | 1656 | 2024-09-20
Formula |  | % | gr.
AZUL LUMACRON SFBL 300% |  | 0.6 | 787.2
CONTROL DE PESADA
SODA SOLWAY |  | 2 | 4200
HIDROSULFITO DE SODIO |  | 2 | 4200
ACIDO ACETICO |  | 1.5 | 3150

## TELARES D SUR VDE FERRO 2 1652
PROGRAMA N°5 |  | TEMPERATURA.130 °C |  | OP.TECNOTEX
Cliente | TELARES DEL SUR |  |  | Fecha | 2024-09-20
Articulo | TRACKER |  |  | Material | POLIESTER
Ancho | 1.62 | m. |  | Orden | 1652
Kilos | 131.2 | Kg. |  | Proceso | TEÑIDO POL
Metros | 320 | m. |  | Maquina | JET 1
Color | 204 VERDE FERRO 2 |  |  | Litros baño | 1200
g/m | 0.41 |  |  | RB | 9.146341
Remito | 6801
Auxiliares
KOLLASOL CDA |  |  | 0.3 | 360
BIAVIN 109 |  |  | 1 | 1200
ACIDO ACETICO |  |  | 2 | 2400
SARABID EP |  |  | 2 | 2400
MUESTRA
Colorantes
Formula |  | % | gr.
AMARILLO LUMACRON E3G 200% |  | 0.7 | 918.4
PARDO LUMACRON SER 150% |  | 0.084 | 110.208
TURQUESA LUMACRON SGL 200% |  | 2.64 | 3463.68
TELARES DEL SUR | 204 VERDE FERRO 2 |  | ORDEN | 1652 | 2024-09-20
Colorantes
Formula |  | % | gr.
AMARILLO LUMACRON E3G 200% |  | 0.7 | 918.4
PARDO LUMACRON SER 150% |  | 0.084 | 110.208
TURQUESA LUMACRON SGL 200% |  | 2.64 | 3463.68 | CONTROL DE PESADA
LAVADO DE FIBRA Y NEUTRALIZADO FINAL
SODA SOLWAY |  | 2 | 2400
HIDROSULFITO DE SODIO |  | 2 | 2400
ACIDO ACETICO |  | 1.5 | 1800

## TELARES D SUR VDE BENETTON 1650
PROGRAMA N°5 |  | TEMPERATURA.130 °C |  | OP.TECNOTEX
Cliente | TELARES D SUR |  |  | Fecha | 2024-09-20
Articulo | TRACKER |  |  | Material | POLIESTER
Ancho | 1.62 | m. |  | Orden | 1650
Kilos | 151.875 | Kg. |  | Proceso | TEÑIDO POL
Metros | 375 | m. |  | Maquina | JET 1
Color | 204 VDE BENETTON F2 |  |  | Litros baño | 1200
g/m | 0.405 |  |  | RB | 7.901235
Remito | 6994
Auxiliares
BIAVIN 109 |  |  | 1 | 1200
ACIDO ACETICO |  |  | 2 | 2400
SARABID EP |  |  | 2 | 2400
MUESTRA
Colorantes
Formula |  | % | gr.
AMARILLO LUMACRON E3G 200% |  | 0.7 | 1063.125
PARDO LUMACRON SER 150% |  | 0.084 | 127.575
TURQUESA LUMACRON SGL 200% |  | 2.64 | 4009.5
TELARES D SUR | 204 VDE BENETTON F2 |  | ORDEN | 1650 | 2024-09-20
Colorantes
Formula |  | % | gr.
AMARILLO LUMACRON E3G 200% |  | 0.7 | 1063.125
PARDO LUMACRON SER 150% |  | 0.084 | 127.575
TURQUESA LUMACRON SGL 200% |  | 2.64 | 4009.5 | CONTROL DE PESADA
LAVADO DE FIBRA Y NEUTRALIZADO FINAL
SODA SOLWAY |  | 2 | 2400
HIDROSULFITO DE SODIO |  | 2 | 2400
ACIDO ACETICO |  | 1.5 | 1800

## TELARES D SUR VDE BENETTON 1649
PROGRAMA N°5 |  | TEMPERATURA.130 °C |  | OP.TECNOTEX
Cliente | TELARES D SUR |  |  | Fecha | 2024-09-20
Articulo | TRACKER |  |  | Material | POLIESTER
Ancho | 1.62 | m. |  | Orden | 1649
Kilos | 151.875 | Kg. |  | Proceso | TEÑIDO POL
Metros | 375 | m. |  | Maquina | JET 1
Color | 204 VDE BENETTON F2 |  |  | Litros baño | 1200
g/m | 0.405 |  |  | RB | 7.901235
Remito | 6994
Auxiliares
BIAVIN 109 |  |  | 1 | 1200
ACIDO ACETICO |  |  | 2 | 2400
SARABID EP |  |  | 2 | 2400
MUESTRA
Colorantes
Formula |  | % | gr.
AMARILLO LUMACRON E3G 200% |  | 0.7 | 1063.125
PARDO LUMACRON SER 150% |  | 0.084 | 127.575
TURQUESA LUMACRON SGL 200% |  | 2.64 | 4009.5
TELARES D SUR | 204 VDE BENETTON F2 |  | ORDEN | 1649 | 2024-09-20
Colorantes
Formula |  | % | gr.
AMARILLO LUMACRON E3G 200% |  | 0.7 | 1063.125
PARDO LUMACRON SER 150% |  | 0.084 | 127.575
TURQUESA LUMACRON SGL 200% |  | 2.64 | 4009.5 | CONTROL DE PESADA
LAVADO DE FIBRA Y NEUTRALIZADO FINAL
SODA SOLWAY |  | 2 | 2400
HIDROSULFITO DE SODIO |  | 2 | 2400
ACIDO ACETICO |  | 1.5 | 1800

## T D SUR TRACKER VDE MILTAR 1623
PROGRAMA N°3 |  | TEMPERATURA.130°C |  | OP.TECNOTEX
Cliente | TELARES DEL SUR |  |  | Fecha | 2024-09-20
Articulo | TRACKER |  |  | Material | POLIESTER
Ancho | 1.62 | m. |  | Orden | 1623
Kilos | 153.75 | Kg. |  | Proceso | TEÑIDO PES
Metros | 375 | m. |  | Maquina | JET 1
Color | VERDE MILITAR |  |  | Litros baño | 1000
g/m | 0.41 |  |  | RB | 6.504065
Remito | 6993 |  |  |  | REPRO N° 2
Auxiliares
RESPUMIT NF |  | 0.4 | 400
BIAVIN 109 |  | 0.6 | 600
ACIDO ACETICO |  | 2 | 2000
SARABID EP |  | 2 | 2000
MUESTRA
Colorantes
Formula |  | % | gr.
PARDO LUMACRON SER 150% |  | 0.054 | 83.025
RUBINA LUMACRON 2GFL CONC |  | 0.0052 | 7.995
AZUL LUMACRON F2IM 200% |  | 0.043 | 66.1125
TELARES DEL SUR | VERDE MILITAR |  | Orden | 1623 | 2024-09-20
Formula |  | % | gr.
PARDO LUMACRON SER 150% |  | 0.054 | 83.025
RUBINA LUMACRON 2GFL CONC |  | 0.0052 | 7.995
AZUL LUMACRON F2IM 200% |  | 0.043 | 66.1125 | CONTROL DE PESADA
LAVADO DE FIBRA Y NEUTRALIZADO FINAL
AUXILIARES |  |  | G/L | gr.
SODA SOLWAY |  |  | 2 | 2000
HIDROSILFITO DE SODIO |  |  | 2 | 2000
ACIDO ACETICO GLACIAL |  |  | 1.5 | 1500

## T D SUR TRACKER VDE MILTAR 1621
PROGRAMA N°5 |  | TEMPERATURA.130°C |  | OP.TECNOTEX
Cliente | TELARES DEL SUR |  |  | Fecha | 2024-09-20
Articulo | TRACKER |  |  | Material | POLIESTER
Ancho | 1.62 | m. |  | Orden | 1621
Kilos | 148 | Kg. |  | Proceso | TEÑIDO PES
Metros | 370 | m. |  | Maquina | JET 1
Color | VERDE MILITAR |  |  | Litros baño | 1200
g/m | 0.4 |  |  | RB | 8.108108
Remito | 6994
Auxiliares
KOLLASOL CDA |  |  | 0.3 | 360
BIAVIN 109 |  |  | 1 | 1200
ACIDO ACETICO |  |  | 2 | 2400
SARABID EP |  |  | 2 | 2400
MUESTRA
Colorantes
Formula |  | % | gr.
PARDO LUMACRON SER 150% |  | 0.11 | 162.8
RUBINA LUMACRON 2GFL CONC |  | 0.011 | 16.28
AZUL LUMACRON F2IM 200% |  | 0.086 | 127.28
TELARES DEL SUR | VERDE MILITAR |  | Orden | 1621 | 2024-09-20
Formula |  | % | gr.
PARDO LUMACRON SER 150% |  | 0.11 | 162.8
RUBINA LUMACRON 2GFL CONC |  | 0.011 | 16.28
AZUL LUMACRON F2IM 200% |  | 0.086 | 127.28 | CONTROL DE PESADA
LAVADO DE FIBRA Y NEUTRALIZADO FINAL
AUXILIARES |  |  | G/L | gr.
SODA SOLWAY |  |  | 2 | 2400
HIDROSILFITO DE SODIO |  |  | 2 | 2400
ACIDO ACETICO GLACIAL |  |  | 1.5 | 1800

## T D SUR TRACKER VDE MILTAR 1620
PROGRAMA N°5 |  | TEMPERATURA.130°C |  | OP.TECNOTEX
Cliente | TELARES DEL SUR |  |  | Fecha | 2024-09-20
Articulo | TRACKER |  |  | Material | POLIESTER
Ancho | 1.62 | m. |  | Orden | 1620
Kilos | 150 | Kg. |  | Proceso | TEÑIDO PES
Metros | 375 | m. |  | Maquina | JET 1
Color | VERDE MILITAR |  |  | Litros baño | 1200
g/m | 0.4 |  |  | RB | 8
Remito | 6993 |  |  |  | REPROCESO
Auxiliares
KOLLASOL CDA |  |  | 0.3 | 360
BIAVIN 109 |  |  | 1 | 1200
ACIDO ACETICO |  |  | 2 | 2400
SARABID EP |  |  | 2 | 2400
MUESTRA
Colorantes
Formula |  | % | gr.
PARDO LUMACRON SER 150% |  | 0.093 | 139.5
RUBINA LUMACRON 2GFL CONC |  | 0.008 | 12
AZUL LUMACRON F2IM 200% |  | 0.064 | 96
TELARES DEL SUR | VERDE MILITAR |  | Orden | 1620 | 2024-09-20
Formula |  | % | gr.
PARDO LUMACRON SER 150% |  | 0.093 | 139.5
RUBINA LUMACRON 2GFL CONC |  | 0.008 | 12
AZUL LUMACRON F2IM 200% |  | 0.064 | 96 | CONTROL DE PESADA
LAVADO DE FIBRA Y NEUTRALIZADO FINAL
AUXILIARES |  |  | G/L | gr.
SODA SOLWAY |  |  | 2 | 2400
HIDROSILFITO DE SODIO |  |  | 2 | 2400
ACIDO ACETICO GLACIAL |  |  | 1.5 | 1800

## T D SUR TRACKER VDE MILTAR 1617
PROGRAMA N°5 |  | TEMPERATURA.130°C |  | OP.TECNOTEX
Cliente | TELARES DEL SUR |  |  | Fecha | 2024-09-20
Articulo | TRACKER |  |  | Material | POLIESTER
Ancho | 1.62 | m. |  | Orden | 1617
Kilos | 148 | Kg. |  | Proceso | TEÑIDO PES
Metros | 370 | m. |  | Maquina | JET 1
Color | VERDE MILITAR |  |  | Litros baño | 1200
g/m | 0.4 |  |  | RB | 8.108108
Remito | 6994
Auxiliares
KOLLASOL CDA |  | 0.4 | 480
BIAVIN 109 |  | 0.6 | 720
ACIDO ACETICO |  | 2 | 2400
SARABID EP |  | 2 | 2400
MUESTRA
Colorantes
Formula |  | % | gr.
PARDO LUMACRON SER 150% |  | 0.545 | 806.6
RUBINA LUMACRON 2GFL CONC |  | 0.052 | 76.96
AZUL LUMACRON F2GS 200% |  | 0.43 | 636.4
TELARES DEL SUR | VERDE MILITAR |  | Orden | 1617 | 2024-09-20
Formula |  | % | gr.
PARDO LUMACRON SER 150% |  | 0.545 | 806.6
RUBINA LUMACRON 2GFL CONC |  | 0.052 | 76.96
AZUL LUMACRON F2GS 200% |  | 0.4 | 636.4 | CONTROL DE PESADA
LAVADO DE FIBRA Y NEUTRALIZADO FINAL
AUXILIARES |  |  | G/L | gr.
SODA SOLWAY |  |  | 2 | 2400
HIDROSILFITO DE SODIO |  |  | 2 | 2400
ACIDO ACETICO GLACIAL |  |  | 1.5 | 1800

## T D SUR TRACKER VDE MILTAR 1616
PROGRAMA N°5 |  | TEMPERATURA.130°C |  | OP.TECNOTEX
Cliente | TELARES DEL SUR |  |  | Fecha | 2024-09-20
Articulo | TRACKER |  |  | Material | POLIESTER
Ancho | 1.62 | m. |  | Orden | 1616
Kilos | 148 | Kg. |  | Proceso | TEÑIDO PES
Metros | 370 | m. |  | Maquina | JET 1
Color | VERDE MILITAR |  |  | Litros baño | 1200
g/m | 0.4 |  |  | RB | 8.108108
Remito | 6994
Auxiliares
KOLLASOL CDA |  |  | 0.3 | 360
BIAVIN 109 |  |  | 1 | 1200
ACIDO ACETICO |  |  | 2 | 2400
SARABID EP |  |  | 2 | 2400
MUESTRA
Colorantes
Formula |  | % | gr.
PARDO LUMACRON SER 150% |  | 0.545 | 806.6
RUBINA LUMACRON 2GFL CONC |  | 0.052 | 76.96
AZUL LUMACRON F2IM 200% |  | 0.43 | 636.4
TELARES DEL SUR | VERDE MILITAR |  | Orden | 1616 | 2024-09-20
Formula |  | % | gr.
PARDO LUMACRON SER 150% |  | 0.545 | 806.6
RUBINA LUMACRON 2GFL CONC |  | 0.052 | 76.96
AZUL LUMACRON F2IM 200% |  | 0.4 | 636.4 | CONTROL DE PESADA
LAVADO DE FIBRA Y NEUTRALIZADO FINAL
AUXILIARES |  |  | G/L | gr.
SODA SOLWAY |  |  | 2 | 2400
HIDROSILFITO DE SODIO |  |  | 2 | 2400
ACIDO ACETICO GLACIAL |  |  | 1.5 | 1800

## T D SUR TRACKER VDE MILTAR 1613
PROGRAMA N°5 |  | TEMPERATURA.130°C |  | OP.TECNOTEX
Cliente | TELARES DEL SUR |  |  | Fecha | 2024-09-20
Articulo | TRACKER |  |  | Material | POLIESTER
Ancho | 1.62 | m. |  | Orden | 1612
Kilos | 153.75 | Kg. |  | Proceso | TEÑIDO PES
Metros | 375 | m. |  | Maquina | JET 1
Color | VERDE MILITAR |  |  | Litros baño | 1200
g/m | 0.41 |  |  | RB | 7.804878
Remito | 6993
Auxiliares
KOLLASOL CDA |  |  | 0.3 | 360
BIAVIN 109 |  |  | 1 | 1200
ACIDO ACETICO |  |  | 2 | 2400
SARABID EP |  |  | 2 | 2400
MUESTRA
Colorantes
Formula |  | % | gr.
PARDO LUMACRON SER 150% |  | 0.545 | 837.9375
RUBINA LUMACRON 2GFL CONC |  | 0.052 | 79.95
AZUL LUMACRON F2IM 200% |  | 0.43 | 661.125
TELARES DEL SUR | VERDE MILITAR |  | Orden | 1612 | 2024-09-20
Formula |  | % | gr.
PARDO LUMACRON SER 150% |  | 0.545 | 837.9375
RUBINA LUMACRON 2GFL CONC |  | 0.052 | 79.95
AZUL LUMACRON F2IM 200% |  | 0.4 | 661.125 | CONTROL DE PESADA
LAVADO DE FIBRA Y NEUTRALIZADO FINAL
AUXILIARES |  |  | G/L | gr.
SODA SOLWAY |  |  | 2 | 2400
HIDROSILFITO DE SODIO |  |  | 2 | 2400
ACIDO ACETICO GLACIAL |  |  | 1.5 | 1800

## T D SUR TRACKER VDE MILTAR 1612
PROGRAMA N°5 |  | TEMPERATURA.130°C |  | OP.TECNOTEX
Cliente | TELARES DEL SUR |  |  | Fecha | 2024-09-20
Articulo | TRACKER |  |  | Material | POLIESTER
Ancho | 1.62 | m. |  | Orden | 1612
Kilos | 153.75 | Kg. |  | Proceso | TEÑIDO PES
Metros | 375 | m. |  | Maquina | JET 1
Color | VERDE MILITAR |  |  | Litros baño | 1200
g/m | 0.41 |  |  | RB | 7.804878
Remito | 6993
Auxiliares
KOLLASOL CDA |  |  | 0.3 | 360
BIAVIN 109 |  |  | 1 | 1200
ACIDO ACETICO |  |  | 2 | 2400
SARABID EP |  |  | 2 | 2400
MUESTRA
Colorantes
Formula |  | % | gr.
PARDO LUMACRON SER 150% |  | 0.545 | 837.9375
RUBINA LUMACRON 2GFL CONC |  | 0.052 | 79.95
AZUL LUMACRON F2IM 200% |  | 0.43 | 661.125
TELARES DEL SUR | VERDE MILITAR |  | Orden | 1612 | 2024-09-20
Formula |  | % | gr.
PARDO LUMACRON SER 150% |  | 0.545 | 837.9375
RUBINA LUMACRON 2GFL CONC |  | 0.052 | 79.95
AZUL LUMACRON F2IM 200% |  | 0.4 | 661.125 | CONTROL DE PESADA
LAVADO DE FIBRA Y NEUTRALIZADO FINAL
AUXILIARES |  |  | G/L | gr.
SODA SOLWAY |  |  | 2 | 2400
HIDROSILFITO DE SODIO |  |  | 2 | 2400
ACIDO ACETICO GLACIAL |  |  | 1.5 | 1800

## TELARES R S ALG MNO NOCHE 1606
MAQUINA JIGGER 2 |  | TEMPERATURA 98°C |  | OP.TECNOTEX
Cliente | TELARES DEL SUR |  |  | Fecha | 2024-09-20
Articulo | RIP STOP |  |  | Material | POL/ALG
Ancho | 1.5 | m. |  | Orden | 1606
Kilos | 305.865 | Kg. |  | Proceso | TEÑIDO ALG
Metros | 971 | m. |  | Maquina | JIGGER
Color | MARINO NOCHE |  |  | Litros baño | 600
g/m | 0.315 |  |  | RB | 1.96165
Remito | 7440
Auxiliares
DISPERKAL |  |  | 1 | 600
TENSOL ZD |  |  | 1 | 600
SAL ENTREFINA |  |  | 40 | 24000
Colorantes |  |  |  |  | MUESTRA
Formula |  | % | gr.
AZUL KAYARUS BRL 200% |  | 2.88 | 8808.912
NEGRO DIRECTO LUZ TQA 1800 |  | 1.3 | 3976.245
TELARES DEL SUR | MARINO NOCHE |  | Orden | 1606 | 2024-09-20
Formula |  | % | gr.
AZUL KAYARUS BRL 200% |  | 2.88 | 8808.912
NEGRO DIRECTO LUZ TQA 1800 |  | 1.3 | 3976.245
CONTROL DE PESADA
FIJAR EN MAQUINA 10 MINUTOS A 50°C
ACIDO ACETICO |  | 1.5 | 900
ARKAFIX |  | 3 | 1800

## TELARES R S POL MNO NOCHE 1605
PROGRAMA N°1 |  | TEMPERATURA.130°C |  | OP.TECNOTEX
Cliente | TELARES DEL SUR |  |  | Fecha | 2024-09-20
Articulo | RIP STOP |  |  | Material | POL/ALG
Ancho | 1.5 | m. |  | Orden | 1605
Kilos | 152.775 | Kg. |  | Proceso | TEÑIDO POL
Metros | 485 | m. |  | Maquina | JET 1
Color | MARINO NOCHE |  |  | Litros baño | 1200
g/m | 0.315 |  |  | RB | 7.854688
Remito | 7440
Auxiliares
BIAVIN 109 |  |  | 1 | 1200
ACIDO ACETICO |  |  | 2 | 2400
SARABID EP |  |  | 2 | 2400
MUESTRA
Colorantes
Formula |  | % | gr.
PARDO LUMACRON SER 150% |  | 0.2 | 305.55
RUBINA LUMACRON 2GFL CONC |  | 0.03 | 45.8325
AZUL MNO LUMACRON EXNSF 300% |  | 0.6 | 916.65
TELARES DEL SUR | MARINO NOCHE |  | ORDEN | 1605 | 2024-09-20
Formula |  | % | gr.
PARDO LUMACRON SER 150% |  | 0.2 | 305.55
RUBINA LUMACRON 2GFL CONC |  | 0.03 | 45.8325
AZUL MNO LUMACRON EXNSF 300% |  | 0.6 | 916.65 | CONTROL DE PESADA

## TELARES R S POL MNO NOCHE 1604
PROGRAMA N°1 |  | TEMPERATURA.130°C |  | OP.TECNOTEX
Cliente | TELARES DEL SUR |  |  | Fecha | 2024-09-20
Articulo | RIP STOP |  |  | Material | POL/ALG
Ancho | 1.5 | m. |  | Orden | 1604
Kilos | 152.775 | Kg. |  | Proceso | TEÑIDO POL
Metros | 485 | m. |  | Maquina | JET 1
Color | MARINO NOCHE |  |  | Litros baño | 1200
g/m | 0.315 |  |  | RB | 7.854688
Remito | 7440
Auxiliares
BIAVIN 109 |  |  | 1 | 1200
ACIDO ACETICO |  |  | 2 | 2400
SARABID EP |  |  | 2 | 2400
MUESTRA
Colorantes
Formula |  | % | gr.
PARDO LUMACRON SER 150% |  | 0.2 | 305.55
RUBINA LUMACRON 2GFL CONC |  | 0.03 | 45.8325
AZUL MNO LUMACRON EXNSF 300% |  | 0.6 | 916.65
TELARES DEL SUR | MARINO NOCHE |  | ORDEN | 1604 | 2024-09-20
Formula |  | % | gr.
PARDO LUMACRON SER 150% |  | 0.2 | 305.55
RUBINA LUMACRON 2GFL CONC |  | 0.03 | 45.8325
AZUL MNO LUMACRON EXNSF 300% |  | 0.6 | 916.65 | CONTROL DE PESADA

## TELARES D SUR TURQUESA 1587
PROGRAMA N°5 |  | TEMPERATURA.130 °C |  | OP.TECNOTEX
Cliente | TELARES DEL SUR |  |  | Fecha | 2024-09-20
Articulo | TRACKER |  |  | Material | POLIESTER
Ancho | 1.62 | m. |  | Orden | 1587
Kilos | 146.8 | Kg. |  | Proceso | TEÑIDO POL
Metros | 367 | m. |  | Maquina | JET 1
Color | TURQUESA 221 |  |  | Litros baño | 1200
g/m | 0.4 |  |  | RB | 8.174387
Remito | 7496
Auxiliares
KOLLASOL CDA |  |  | 0.3 | 360
BIAVIN 109 |  |  | 1 | 1200
ACIDO ACETICO |  |  | 2 | 2400
SARABID EP |  |  | 2 | 2400
MUESTRA
Colorantes
Formula |  | % | gr.
AMARILLO LUMACRON E3G 200% |  | 0.028 | 41.104
RUBINA LUMACRON 2GFL CONC |  | 0.014 | 20.552
TURQUESA LUMACRON SGL 200% |  | 1.26 | 1849.68
TELARES DEL SUR | TURQUESA 221 |  | ORDEN | 1587 | 2024-09-20
Colorantes
Formula |  | % | gr.
AMARILLO LUMACRON E3G 200% |  | 0.028 | 41.104
RUBINA LUMACRON 2GFL CONC |  | 0.014 | 20.552
TURQUESA LUMACRON SGL 200% |  | 1.26 | 1849.68 | CONTROL DE PESADA
LAVADO DE FIBRA Y NEUTRALIZADO FINAL
SODA SOLWAY |  | 2 | 2400
HIDROSULFITO DE SODIO |  | 2 | 2400
ACIDO ACETICO |  | 1.5 | 1800

## TELARES D SUR TURQUESA 1586
PROGRAMA N°5 |  | TEMPERATURA.130 °C |  | OP.TECNOTEX
Cliente | TELARES DEL SUR |  |  | Fecha | 2024-09-20
Articulo | TRACKER |  |  | Material | POLIESTER
Ancho | 1.62 | m. |  | Orden | 1586
Kilos | 146.8 | Kg. |  | Proceso | TEÑIDO POL
Metros | 367 | m. |  | Maquina | JET 1
Color | TURQUESA 221 |  |  | Litros baño | 1200
g/m | 0.4 |  |  | RB | 8.174387
Remito | 7496
Auxiliares
KOLLASOL CDA |  |  | 0.3 | 360
BIAVIN 109 |  |  | 1 | 1200
ACIDO ACETICO |  |  | 2 | 2400
SARABID EP |  |  | 2 | 2400
MUESTRA
Colorantes
Formula |  | % | gr.
AMARILLO LUMACRON E3G 200% |  | 0.028 | 41.104
RUBINA LUMACRON 2GFL CONC |  | 0.014 | 20.552
TURQUESA LUMACRON SGL 200% |  | 1.26 | 1849.68
TELARES DEL SUR | TURQUESA 221 |  | ORDEN | 1586 | 2024-09-20
Colorantes
Formula |  | % | gr.
AMARILLO LUMACRON E3G 200% |  | 0.028 | 41.104
RUBINA LUMACRON 2GFL CONC |  | 0.014 | 20.552
TURQUESA LUMACRON SGL 200% |  | 1.26 | 1849.68 | CONTROL DE PESADA
LAVADO DE FIBRA Y NEUTRALIZADO FINAL
SODA SOLWAY |  | 2 | 2400
HIDROSULFITO DE SODIO |  | 2 | 2400
ACIDO ACETICO |  | 1.5 | 1800

## TELARES D SUR TURQUESA 1585
PROGRAMA N°5 |  | TEMPERATURA.130 °C |  | OP.TECNOTEX
Cliente | TELARES DEL SUR |  |  | Fecha | 2024-09-20
Articulo | TRACKER |  |  | Material | POLIESTER
Ancho | 1.62 | m. |  | Orden | 1585
Kilos | 146.8 | Kg. |  | Proceso | TEÑIDO POL
Metros | 367 | m. |  | Maquina | JET 1
Color | TURQUESA 221 |  |  | Litros baño | 1200
g/m | 0.4 |  |  | RB | 8.174387
Remito | 7496
Auxiliares
KOLLASOL CDA |  |  | 0.3 | 360
BIAVIN 109 |  |  | 1 | 1200
ACIDO ACETICO |  |  | 2 | 2400
SARABID EP |  |  | 2 | 2400
MUESTRA
Colorantes
Formula |  | % | gr.
AMARILLO LUMACRON E3G 200% |  | 0.028 | 41.104
RUBINA LUMACRON 2GFL CONC |  | 0.014 | 20.552
TURQUESA LUMACRON SGL 200% |  | 1.26 | 1849.68
TELARES DEL SUR | TURQUESA 221 |  | ORDEN | 1585 | 2024-09-20
Colorantes
Formula |  | % | gr.
AMARILLO LUMACRON E3G 200% |  | 0.028 | 41.104
RUBINA LUMACRON 2GFL CONC |  | 0.014 | 20.552
TURQUESA LUMACRON SGL 200% |  | 1.26 | 1849.68 | CONTROL DE PESADA
LAVADO DE FIBRA Y NEUTRALIZADO FINAL
SODA SOLWAY |  | 2 | 2400
HIDROSULFITO DE SODIO |  | 2 | 2400
ACIDO ACETICO |  | 1.5 | 1800

## TELARES D SUR TURQUESA 1583
PROGRAMA N°5 |  | TEMPERATURA.130 °C |  | OP.TECNOTEX
Cliente | TELARES DEL SUR |  |  | Fecha | 2024-09-20
Articulo | TRACKER |  |  | Material | POLIESTER
Ancho | 1.62 | m. |  | Orden | 1583
Kilos | 128.4 | Kg. |  | Proceso | TEÑIDO POL
Metros | 321 | m. |  | Maquina | JET 1
Color | TURQUESA 221 |  |  | Litros baño | 1200
g/m | 0.4 |  |  | RB | 9.345794
Remito | 7131
Auxiliares
KOLLASOL CDA |  |  | 0.3 | 360
BIAVIN 109 |  |  | 1 | 1200
ACIDO ACETICO |  |  | 2 | 2400
SARABID EP |  |  | 2 | 2400
MUESTRA
Colorantes
Formula |  | % | gr.
AMARILLO LUMACRON E3G 200% |  | 0.028 | 35.952
RUBINA LUMACRON 2GFL CONC |  | 0.014 | 17.976
TURQUESA LUMACRON SGL 200% |  | 1.26 | 1617.84
TELARES DEL SUR | TURQUESA 221 |  | ORDEN | 1583 | 2024-09-20
Colorantes
Formula |  | % | gr.
AMARILLO LUMACRON E3G 200% |  | 0.028 | 35.952
RUBINA LUMACRON 2GFL CONC |  | 0.014 | 17.976
TURQUESA LUMACRON SGL 200% |  | 1.26 | 1617.84 | CONTROL DE PESADA
LAVADO DE FIBRA Y NEUTRALIZADO FINAL
SODA SOLWAY |  | 2 | 2400
HIDROSULFITO DE SODIO |  | 2 | 2400
ACIDO ACETICO |  | 1.5 | 1800

## TELARES D SUR TURQUESA 1582
PROGRAMA N°5 |  | TEMPERATURA.130 °C |  | OP.TECNOTEX
Cliente | TELARES DEL SUR |  |  | Fecha | 2024-09-20
Articulo | TRACKER |  |  | Material | POLIESTER
Ancho | 1.62 | m. |  | Orden | 1582
Kilos | 128.4 | Kg. |  | Proceso | TEÑIDO POL
Metros | 321 | m. |  | Maquina | JET 1
Color | TURQUESA 221 |  |  | Litros baño | 1200
g/m | 0.4 |  |  | RB | 9.345794
Remito | 7131
Auxiliares
KOLLASOL CDA |  |  | 0.3 | 360
BIAVIN 109 |  |  | 1 | 1200
ACIDO ACETICO |  |  | 2 | 2400
SARABID EP |  |  | 2 | 2400
MUESTRA
Colorantes
Formula |  | % | gr.
AMARILLO LUMACRON E3G 200% |  | 0.028 | 35.952
RUBINA LUMACRON 2GFL CONC |  | 0.014 | 17.976
TURQUESA LUMACRON SGL 200% |  | 1.26 | 1617.84
TELARES DEL SUR | TURQUESA 221 |  | ORDEN | 1582 | 2024-09-20
Colorantes
Formula |  | % | gr.
AMARILLO LUMACRON E3G 200% |  | 0.028 | 35.952
RUBINA LUMACRON 2GFL CONC |  | 0.014 | 17.976
TURQUESA LUMACRON SGL 200% |  | 1.26 | 1617.84 | CONTROL DE PESADA
LAVADO DE FIBRA Y NEUTRALIZADO FINAL
SODA SOLWAY |  | 2 | 2400
HIDROSULFITO DE SODIO |  | 2 | 2400
ACIDO ACETICO |  | 1.5 | 1800

## TELARES D SUR TURQUESA 1581
PROGRAMA N°5 |  | TEMPERATURA.130 °C |  | OP.TECNOTEX
Cliente | TELARES DEL SUR |  |  | Fecha | 2024-09-20
Articulo | TRACKER |  |  | Material | POLIESTER
Ancho | 1.62 | m. |  | Orden | 1581
Kilos | 128.4 | Kg. |  | Proceso | TEÑIDO POL
Metros | 321 | m. |  | Maquina | JET 1
Color | TURQUESA 221 |  |  | Litros baño | 1200
g/m | 0.4 |  |  | RB | 9.345794
Remito | 7131
Auxiliares
KOLLASOL CDA |  |  | 0.3 | 360
BIAVIN 109 |  |  | 1 | 1200
ACIDO ACETICO |  |  | 2 | 2400
SARABID EP |  |  | 2 | 2400
MUESTRA
Colorantes
Formula |  | % | gr.
AMARILLO LUMACRON E3G 200% |  | 0.028 | 35.952
RUBINA LUMACRON 2GFL CONC |  | 0.014 | 17.976
TURQUESA LUMACRON SGL 200% |  | 1.26 | 1617.84
TELARES DEL SUR | TURQUESA 221 |  | ORDEN | 1581 | 2024-09-20
Colorantes
Formula |  | % | gr.
AMARILLO LUMACRON E3G 200% |  | 0.028 | 35.952
RUBINA LUMACRON 2GFL CONC |  | 0.014 | 17.976
TURQUESA LUMACRON SGL 200% |  | 1.26 | 1617.84 | CONTROL DE PESADA
LAVADO DE FIBRA Y NEUTRALIZADO FINAL
SODA SOLWAY |  | 2 | 2400
HIDROSULFITO DE SODIO |  | 2 | 2400
ACIDO ACETICO |  | 1.5 | 1800

## TELARES R S ALG MNO NOCHE 1545
MAQUINA JIGGER 2 |  | TEMPERATURA 98°C |  | OP.TECNOTEX
Cliente | TELARES DEL SUR |  |  | Fecha | 2024-09-20
Articulo | RIP STOP |  |  | Material | POL/ALG
Ancho | 1.5 | m. |  | Orden | 1545
Kilos | 315 | Kg. |  | Proceso | TEÑIDO ALG
Metros | 1000 | m. |  | Maquina | JIGGER
Color | MARINO NOCHE |  |  | Litros baño | 600
g/m | 0.315 |  |  | RB | 1.904762
Remito | 7437
Auxiliares
DISPERKAL |  |  | 1 | 600
TENSOL ZD |  |  | 1 | 600
SAL ENTREFINA |  |  | 40 | 24000
Colorantes |  |  |  |  | MUESTRA
Formula |  | % | gr.
AZUL KAYARUS BRL 200% |  | 2.88 | 9072
NEGRO DIRECTO LUZ TQA 1800 |  | 1.3 | 4095
TELARES DEL SUR | MARINO NOCHE |  | Orden | 1545 | 2024-09-20
Formula |  | % | gr.
AZUL KAYARUS BRL 200% |  | 2.88 | 9072
NEGRO DIRECTO LUZ TQA 1800 |  | 1.3 | 4095
CONTROL DE PESADA
FIJAR EN MAQUINA 10 MINUTOS A 50°C
ACIDO ACETICO |  | 1.5 | 900
ARKAFIX |  | 3 | 1800

## TELARES R S POL MNO NOCHE 1544
PROGRAMA N°1 |  | TEMPERATURA.130°C |  | OP.TECNOTEX
Cliente | TOBATEL |  |  | Fecha | 2024-09-20
Articulo | RIP STOP |  |  | Material | POL/ALG
Ancho | 1.5 | m. |  | Orden | 1544
Kilos | 157.5 | Kg. |  | Proceso | TEÑIDO POL
Metros | 500 | m. |  | Maquina | JET 1
Color | MARINO NOCHE |  |  | Litros baño | 1200
g/m | 0.315 |  |  | RB | 7.619048
Remito | 7437
Auxiliares
BIAVIN 109 |  |  | 1 | 1200
ACIDO ACETICO |  |  | 2 | 2400
SARABID EP |  |  | 2 | 2400
MUESTRA
Colorantes
Formula |  | % | gr.
PARDO LUMACRON SER 150% |  | 0.2 | 315
RUBINA LUMACRON 2GFL CONC |  | 0.03 | 47.25
AZUL MNO LUMACRON EXNSF 300% |  | 0.6 | 945
TOBATEL | MARINO NOCHE |  | ORDEN | 1544 | 2024-09-20
Formula |  | % | gr.
PARDO LUMACRON SER 150% |  | 0.2 | 315
RUBINA LUMACRON 2GFL CONC |  | 0.03 | 47.25
AZUL MNO LUMACRON EXNSF 300% |  | 0.6 | 945 | CONTROL DE PESADA

## TELARES R S POL MNO NOCHE 1543
PROGRAMA N°1 |  | TEMPERATURA.130°C |  | OP.TECNOTEX
Cliente | TELARES DEL SUR |  |  | Fecha | 2024-09-20
Articulo | RIP STOP |  |  | Material | POL/ALG
Ancho | 1.5 | m. |  | Orden | 1543
Kilos | 157.5 | Kg. |  | Proceso | TEÑIDO POL
Metros | 500 | m. |  | Maquina | JET 1
Color | MARINO NOCHE |  |  | Litros baño | 1200
g/m | 0.315 |  |  | RB | 7.619048
Remito | 7437
Auxiliares
BIAVIN 109 |  |  | 1 | 1200
ACIDO ACETICO |  |  | 2 | 2400
SARABID EP |  |  | 2 | 2400
MUESTRA
Colorantes
Formula |  | % | gr.
PARDO LUMACRON SER 150% |  | 0.2 | 315
RUBINA LUMACRON 2GFL CONC |  | 0.03 | 47.25
AZUL MNO LUMACRON EXNSF 300% |  | 0.6 | 945
TELARES DEL SUR | MARINO NOCHE |  | ORDEN | 1543 | 2024-09-20
Formula |  | % | gr.
PARDO LUMACRON SER 150% |  | 0.2 | 315
RUBINA LUMACRON 2GFL CONC |  | 0.03 | 47.25
AZUL MNO LUMACRON EXNSF 300% |  | 0.6 | 945 | CONTROL DE PESADA

## TELARES D SR TRACKER ARENA 1534
PROGRAMA N°1 |  | TEMPERATURA.130 °C |  | OP.TECNOTEX
Cliente | TELARES D SUR |  |  | Fecha | 2024-09-20
Articulo | TRACKER |  |  | Material | POLIESTER
Ancho | 1.62 | m. |  | Orden | 1534
Kilos | 156 | Kg. |  | Proceso | TEÑIDO POL
Metros | 390 | m. |  | Maquina | JET 1
Color | ARENA 227 |  |  | Litros baño | 1200
g/m | 0.4 |  |  | RB | 7.692308
Remito | 7495
Auxiliares
KOLLASOL CDA |  |  | 0.3 | 360
BIAVIN 109 |  |  | 1 | 1200
ACIDO ACETICO |  |  | 2 | 2400
SARABID EP |  |  | 2 | 2400
MUESTRA
Colorantes
Formula |  | % | gr.
PARDO LUMACRON SER 150% |  | 0.14 | 218.4
RUBINA LUMACRON 2GFL CONC |  | 0.004 | 6.24
AZUL SERILENE RL 150% |  | 0.028 | 43.68
TELARES D SUR | ARENA 227 |  | ORDEN | 1534 | 2024-09-20
Colorantes
Formula |  | % | gr.
PARDO LUMACRON SER 150% |  | 0.14 | 218.4
RUBINA LUMACRON 2GFL CONC |  | 0.004 | 6.24
AZUL SERILENE RL 150% |  | 0.028 | 43.68 | CONTROL DE PESADA
LAVADO DE FIBRA Y NEUTRALIZADO FINAL
SODA SOLWAY |  | 2 | 2400
HIDROSULFITO DE SODIO |  | 2 | 2400
ACIDO ACETICO |  | 1.5 | 1800

## TELARES D SR TRACKER ARENA 1533
PROGRAMA N°1 |  | TEMPERATURA.130 °C |  | OP.TECNOTEX
Cliente | TELARES D SUR |  |  | Fecha | 2024-09-20
Articulo | TRACKER |  |  | Material | POLIESTER
Ancho | 1.62 | m. |  | Orden | 1533
Kilos | 156 | Kg. |  | Proceso | TEÑIDO POL
Metros | 390 | m. |  | Maquina | JET 1
Color | ARENA 227 |  |  | Litros baño | 1200
g/m | 0.4 |  |  | RB | 7.692308
Remito | 7495
Auxiliares
KOLLASOL CDA |  |  | 0.3 | 360
BIAVIN 109 |  |  | 1 | 1200
ACIDO ACETICO |  |  | 2 | 2400
SARABID EP |  |  | 2 | 2400
MUESTRA
Colorantes
Formula |  | % | gr.
PARDO LUMACRON SER 150% |  | 0.14 | 218.4
RUBINA LUMACRON 2GFL CONC |  | 0.004 | 6.24
AZUL SERILENE RL 150% |  | 0.028 | 43.68
TELARES D SUR | ARENA 227 |  | ORDEN | 1533 | 2024-09-20
Colorantes
Formula |  | % | gr.
PARDO LUMACRON SER 150% |  | 0.14 | 218.4
RUBINA LUMACRON 2GFL CONC |  | 0.004 | 6.24
AZUL SERILENE RL 150% |  | 0.028 | 43.68 | CONTROL DE PESADA
LAVADO DE FIBRA Y NEUTRALIZADO FINAL
SODA SOLWAY |  | 2 | 2400
HIDROSULFITO DE SODIO |  | 2 | 2400
ACIDO ACETICO |  | 1.5 | 1800

## TELARES D SR TRACKER ARENA 1532
PROGRAMA N°1 |  | TEMPERATURA.130 °C |  | OP.TECNOTEX
Cliente | TELARES D SUR |  |  | Fecha | 2024-09-20
Articulo | TRACKER |  |  | Material | POLIESTER
Ancho | 1.62 | m. |  | Orden | 1532
Kilos | 116 | Kg. |  | Proceso | TEÑIDO POL
Metros | 290 | m. |  | Maquina | JET 1
Color | ARENA 227 |  |  | Litros baño | 1200
g/m | 0.4 |  |  | RB | 10.34483
Remito | 7495
Auxiliares
KOLLASOL CDA |  |  | 0.3 | 360
BIAVIN 109 |  |  | 1 | 1200
ACIDO ACETICO |  |  | 2 | 2400
SARABID EP |  |  | 2 | 2400
MUESTRA
Colorantes
Formula |  | % | gr.
PARDO LUMACRON SER 150% |  | 0.14 | 162.4
RUBINA LUMACRON 2GFL CONC |  | 0.004 | 4.64
AZUL SERILENE RL 150% |  | 0.028 | 32.48
TELARES D SUR | ARENA 227 |  | ORDEN | 1532 | 2024-09-20
Colorantes
Formula |  | % | gr.
PARDO LUMACRON SER 150% |  | 0.14 | 162.4
RUBINA LUMACRON 2GFL CONC |  | 0.004 | 4.64
AZUL SERILENE RL 150% |  | 0.028 | 32.48 | CONTROL DE PESADA
LAVADO DE FIBRA Y NEUTRALIZADO FINAL
SODA SOLWAY |  | 2 | 2400
HIDROSULFITO DE SODIO |  | 2 | 2400
ACIDO ACETICO |  | 1.5 | 1800

## TELARES RIP STOP ALG NEGRO 1503
MAQUINA JIGGER 2 |  | TEMPERATURA 98°C |  | OP.TECNOTEX
Cliente | TELARES DEL SUR |  |  | Fecha | 2024-09-20
Articulo | RIP STOP |  |  | Material | POL/ALG
Ancho | 1.5 | m. |  | Orden | 1503
Kilos | 310.795 | Kg. |  | Proceso | TEÑIDO ALG
Metros | 1019 | m. |  | Maquina | JIGGER
Color | NEGRO |  |  | Litros baño | 600
g/m | 0.305 |  |  | RB | 1.930533
Remito | 7429
Auxiliares
DISPERKAL |  |  | 1 | 600
TENSOL ZD |  |  | 1 | 600
SAL ENTREFINA |  |  | 40 | 24000
Colorantes |  |  |  |  | MUESTRA
Formula |  | % | gr.
AZUL KAYARUS BRL 200% |  | 0.2 | 621.59
NEGRO DIRECTO LUZ TQ FG 1800 |  | 2.4 | 7459.08
TELARES DEL SUR | NEGRO |  | Orden | 1503 | 2024-09-20
Formula |  | % | gr.
AZUL KAYARUS BRL 200% |  | 0.2 | 621.59
NEGRO DIRECTO LUZ TQ FG 1800 |  | 2.4 | 7459.08
CONTROL DE PESADA
FIJAR EN MAQUINA 10 MINUTOS A 50°C
ACIDO ACETICO |  | 1.5 | 900
ARKAFIX |  | 3 | 1800

## TELARES R S ALG MNO NOCHE 1502
MAQUINA JIGGER 2 |  | TEMPERATURA 98°C |  | OP.TECNOTEX
Cliente | TELARES DEL SUR |  |  | Fecha | 2024-09-20
Articulo | RIP STOP |  |  | Material | POL/ALG
Ancho | 1.5 | m. |  | Orden | 1502
Kilos | 308.965 | Kg. |  | Proceso | TEÑIDO ALG
Metros | 1013 | m. |  | Maquina | JIGGER
Color | MARINO NOCHE |  |  | Litros baño | 600
g/m | 0.305 |  |  | RB | 1.941968
Remito | 7438
Auxiliares
DISPERKAL |  |  | 1 | 600
TENSOL ZD |  |  | 1 | 600
SAL ENTREFINA |  |  | 40 | 24000
Colorantes |  |  |  |  | MUESTRA
Formula |  | % | gr.
AZUL KAYARUS BRL 200% |  | 2.88 | 8898.192
NEGRO DIRECTO LUZ TQA 1800 |  | 1.3 | 4016.545
TELARES DEL SUR | MARINO NOCHE |  | Orden | 1502 | 2024-09-20
Formula |  | % | gr.
AZUL KAYARUS BRL 200% |  | 2.88 | 8898.192
NEGRO DIRECTO LUZ TQA 1800 |  | 1.3 | 4016.545
CONTROL DE PESADA
FIJAR EN MAQUINA 10 MINUTOS A 50°C
ACIDO ACETICO |  | 1.5 | 900
ARKAFIX |  | 3 | 1800

## TELARES D SUR TRAC FRANCIA 1498
PROGRAMA N°1 |  | TEMPERATURA 130°C |  | OP. TECNOTEX
Cliente | TELARES DEL SUR |  |  | Fecha | 2024-09-20
Articulo | TRACKER |  |  | Material | POLIESTER
Ancho | 1.62 | m. |  | Orden | 1498
Kilos | 143.2 | Kg. |  | Proceso | TEÑIDO POL
Metros | 358 | m. |  | Maquina | JET 1
Color | FRANCIA |  |  | Litros baño | 2100
g/m | 0.4 |  |  | RB | 14.6648
Remito | 7129
Auxiliares
BIAVIN 109 |  |  | 1 | 2100
ACIDO ACETICO |  |  | 2 | 4200
SARABID EP |  |  | 2 | 4200
MUESTRA
Colorantes
Formula |  | % | gr.
AZUL LUMACRON FBLE 150% |  | 1.2 | 1718.4
TELARES DEL SUR |  | FRANCIA | Orden | 1498 | 2024-09-20
Formula |  | % | gr.
AZUL LUMACRON FBLE 150% |  | 1.2 | 1718.4
CONTROL DE PESADA
SODA SOLWAY |  | 2 | 4200
HIDROSULFITO DE SODIO |  | 2 | 4200
ACIDO ACETICO |  | 1.5 | 3150

## TELARES D SUR TRAC FRANCIA 1496
PROGRAMA N°1 |  | TEMPERATURA 130°C |  | OP. TECNOTEX
Cliente | TELARES DEL SUR |  |  | Fecha | 2024-09-20
Articulo | TRACKER |  |  | Material | POLIESTER
Ancho | 1.62 | m. |  | Orden | 1496
Kilos | 142.4 | Kg. |  | Proceso | TEÑIDO POL
Metros | 356 | m. |  | Maquina | JET 1
Color | FRANCIA |  |  | Litros baño | 2100
g/m | 0.4 |  |  | RB | 14.74719
Remito | 7129
Auxiliares
BIAVIN 109 |  |  | 1 | 2100
ACIDO ACETICO |  |  | 2 | 4200
SARABID EP |  |  | 2 | 4200
MUESTRA
Colorantes
Formula |  | % | gr.
AZUL LUMACRON FBLE 150% |  | 1.2 | 1708.8
TELARES DEL SUR |  | FRANCIA | Orden | 1496 | 2024-09-20
Formula |  | % | gr.
AZUL LUMACRON FBLE 150% |  | 1.2 | 1708.8
CONTROL DE PESADA
SODA SOLWAY |  | 2 | 4200
HIDROSULFITO DE SODIO |  | 2 | 4200
ACIDO ACETICO |  | 1.5 | 3150

## TELARES R S POL MNO NOCHE 1493
PROGRAMA N°1 |  | TEMPERATURA.130°C |  | OP.TECNOTEX
Cliente | TELARES DEL SUR |  |  | Fecha | 2024-09-20
Articulo | RIP STOP |  |  | Material | POL/ALG
Ancho | 1.5 | m. |  | Orden | 1493
Kilos | 154.33 | Kg. |  | Proceso | TEÑIDO POL
Metros | 506 | m. |  | Maquina | JET 1
Color | MARINO NOCHE |  |  | Litros baño | 1200
g/m | 0.305 |  |  | RB | 7.775546
Remito | 7438
Auxiliares
BIAVIN 109 |  |  | 1 | 1200
ACIDO ACETICO |  |  | 2 | 2400
SARABID EP |  |  | 2 | 2400
MUESTRA
Colorantes
Formula |  | % | gr.
PARDO LUMACRON SER 150% |  | 0.2 | 308.66
RUBINA LUMACRON 2GFL CONC |  | 0.03 | 46.299
AZUL MNO LUMACRON EXNSF 300% |  | 0.6 | 925.98
TELARES DEL SUR | MARINO NOCHE |  | ORDEN | 1493 | 2024-09-20
Formula |  | % | gr.
PARDO LUMACRON SER 150% |  | 0.2 | 308.66
RUBINA LUMACRON 2GFL CONC |  | 0.03 | 46.299
AZUL MNO LUMACRON EXNSF 300% |  | 0.6 | 925.98 | CONTROL DE PESADA

## TELARES R S POL MNO NOCHE 1492
PROGRAMA N°1 |  | TEMPERATURA.130°C |  | OP.TECNOTEX
Cliente | TELARES DEL SUR |  |  | Fecha | 2024-09-20
Articulo | RIP STOP |  |  | Material | POL/ALG
Ancho | 1.5 | m. |  | Orden | 1492
Kilos | 154.33 | Kg. |  | Proceso | TEÑIDO POL
Metros | 506 | m. |  | Maquina | JET 1
Color | MARINO NOCHE |  |  | Litros baño | 1200
g/m | 0.305 |  |  | RB | 7.775546
Remito | 7438
Auxiliares
BIAVIN 109 |  |  | 1 | 1200
ACIDO ACETICO |  |  | 2 | 2400
SARABID EP |  |  | 2 | 2400
MUESTRA
Colorantes
Formula |  | % | gr.
PARDO LUMACRON SER 150% |  | 0.2 | 308.66
RUBINA LUMACRON 2GFL CONC |  | 0.03 | 46.299
AZUL MNO LUMACRON EXNSF 300% |  | 0.6 | 925.98
TELARES DEL SUR | MARINO NOCHE |  | ORDEN | 1492 | 2024-09-20
Formula |  | % | gr.
PARDO LUMACRON SER 150% |  | 0.2 | 308.66
RUBINA LUMACRON 2GFL CONC |  | 0.03 | 46.299
AZUL MNO LUMACRON EXNSF 300% |  | 0.6 | 925.98 | CONTROL DE PESADA

## TELARES RIPSTOP POL NEGRO 1490
PROGRAMA N°1 |  | TEMPERATURA.130°C |  | OP.TECNOTEX
Cliente | TELARES DEL SUR |  |  | Fecha | 2024-09-20
Articulo | RIP STOP |  |  | Material | POL/ALG
Ancho | 1.5 | m. |  | Orden | 1490
Kilos | 155.245 | Kg. |  | Proceso | TEÑIDO POL
Metros | 509 | m. |  | Maquina | JET 1
Color | NEGRO |  |  | Litros baño | 1200
g/m | 0.305 |  |  | RB | 7.729718
Remito | 7439
Auxiliares
BIAVIN 109 |  |  | 1 | 1200
ACIDO ACETICO |  |  | 2 | 2400
SARABID EP |  |  | 2 | 2400
MUESTRA
Colorantes
Formula |  | % | gr.
RUBINA LUMACRON 2GFL CONC |  | 0.07 | 108.6715
NEGRO DIANIX CCR |  | 2.5 | 3881.125
TELARES DEL SUR | NEGRO |  | ORDEN | 1490 | 2024-09-20
Formula |  | % | gr.
RUBINA LUMACRON 2GFL CONC |  | 0.07 | 108.6715
NEGRO DIANIX CCR |  | 2.5 | 3881.125
CONTROL DE PESADA
LAVADO DE FIBRA
SODA SOLWAY |  | 1.5 | 1800
HIDROSULFITO DE SODIO |  | 2 | 2400
ACIDO ACETICO |  | 1.5 | 1800

## TELARES RIPSTOP POL NEGRO 1489
PROGRAMA N°1 |  | TEMPERATURA.130°C |  | OP.TECNOTEX
Cliente | TELARES DEL SUR |  |  | Fecha | 2024-09-20
Articulo | RIP STOP |  |  | Material | POL/ALG
Ancho | 1.5 | m. |  | Orden | 1489
Kilos | 155.245 | Kg. |  | Proceso | TEÑIDO POL
Metros | 509 | m. |  | Maquina | JET 1
Color | NEGRO |  |  | Litros baño | 1200
g/m | 0.305 |  |  | RB | 7.729718
Remito | 7439
Auxiliares
BIAVIN 109 |  |  | 1 | 1200
ACIDO ACETICO |  |  | 2 | 2400
SARABID EP |  |  | 2 | 2400
MUESTRA
Colorantes
Formula |  | % | gr.
RUBINA LUMACRON 2GFL CONC |  | 0.07 | 108.6715
NEGRO DIANIX CCR |  | 2.5 | 3881.125
TELARES DEL SUR | NEGRO |  | ORDEN | 1489 | 2024-09-20
Formula |  | % | gr.
RUBINA LUMACRON 2GFL CONC |  | 0.07 | 108.6715
NEGRO DIANIX CCR |  | 2.5 | 3881.125
CONTROL DE PESADA
LAVADO DE FIBRA
SODA SOLWAY |  | 1.5 | 1800
HIDROSULFITO DE SODIO |  | 2 | 2400
ACIDO ACETICO |  | 1.5 | 1800

## TELARES TRACKER GRIS CLARO 1459
PROGRAMA N°1 |  | TEMPERATURA.130°C |  | OP.TECNOTEX
Cliente | TELARES D SUR |  |  | Fecha | 2024-09-20
Articulo | TRACKER |  |  | Material | POLIESTER
Ancho | 1.62 | m. |  | Orden | 1459
Kilos | 142.8 | Kg. |  | Proceso | TEÑIDO POL
Metros | 336 | m. |  | Maquina | JET 1
Color | GRIS CLARO |  |  | Litros baño | 1200
g/m | 0.425 |  |  | RB | 8.403361
Remito | 7132 |  |  |  | MATIZADO
Auxiliares
BIAVIN 109 |  |  | 1 | 1200
ACIDO ACETICO |  |  | 2 | 2400
SARABID EP |  |  | 2 | 2400
Colorantes |  |  |  |  | MUESTRA
Formula |  | % | gr.
PARDO LUMACRON SER 150% |  | 0.0048 | 6.8544
RUBINA LUMACRON 2GFL CONC |  | 0.0016 | 2.2848
AZUL LUMACRON F2GS 200% |  | 0.008 | 11.424
TELARES D SUR |  | GRIS CLARO | ORDEN | 1459 | 2024-09-20
Formula |  | % | gr.
PARDO LUMACRON SER 150% |  | 0.0048 | 6.8544
RUBINA LUMACRON 2GFL CONC |  | 0.0016 | 2.2848
AZUL LUMACRON F2GS 200% |  | 0.008 | 11.424 | CONTROL DE PESADA
LAVADO DE FIBRA Y NEUTRALIZADO FINAL
SODA SOLWAY |  | 2 | 2400
HIDROSULFITO DE SODIO |  | 2 | 2400
ACIDO ACETICO |  | 1.5 | 1800

## TELARES TRACKER GRIS CLARO 1458
PROGRAMA N°1 |  | TEMPERATURA.130°C |  | OP.TECNOTEX
Cliente | TELARES D SUR |  |  | Fecha | 2024-09-20
Articulo | TRACKER |  |  | Material | POLIESTER
Ancho | 1.62 | m. |  | Orden | 1458
Kilos | 144 | Kg. |  | Proceso | TEÑIDO POL
Metros | 360 | m. |  | Maquina | JET 1
Color | GRIS CLARO |  |  | Litros baño | 1200
g/m | 0.4 |  |  | RB | 8.333333
Remito | 7130
Auxiliares
BIAVIN 109 |  |  | 1 | 1200
ACIDO ACETICO |  |  | 2 | 2400
SARABID EP |  |  | 2 | 2400
Colorantes |  |  |  |  | MUESTRA
Formula |  | % | gr.
PARDO LUMACRON SER 150% |  | 0.024 | 34.56
RUBINA LUMACRON 2GFL CONC |  | 0.008 | 11.52
AZUL LUMACRON F2GS 200% |  | 0.04 | 57.6
TELARES D SUR |  | GRIS CLARO | ORDEN | 1458 | 2024-09-20
Formula |  | % | gr.
PARDO LUMACRON SER 150% |  | 0.024 | 34.56
RUBINA LUMACRON 2GFL CONC |  | 0.008 | 11.52
AZUL LUMACRON F2GS 200% |  | 0.04 | 57.6 | CONTROL DE PESADA
LAVADO DE FIBRA Y NEUTRALIZADO FINAL
SODA SOLWAY |  | 2 | 2400
HIDROSULFITO DE SODIO |  | 2 | 2400
ACIDO ACETICO |  | 1.5 | 1800

## TELARES TRACKER GRIS CLARO 1456
PROGRAMA N°1 |  | TEMPERATURA.130°C |  | OP.TECNOTEX
Cliente | TELARES D SUR |  |  | Fecha | 2024-09-20
Articulo | TRACKER |  |  | Material | POLIESTER
Ancho | 1.62 | m. |  | Orden | 1456
Kilos | 142 | Kg. |  | Proceso | TEÑIDO POL
Metros | 355 | m. |  | Maquina | JET 1
Color | GRIS CLARO |  |  | Litros baño | 1200
g/m | 0.4 |  |  | RB | 8.450704
Remito | 7130
Auxiliares
BIAVIN 109 |  |  | 1 | 1200
ACIDO ACETICO |  |  | 2 | 2400
SARABID EP |  |  | 2 | 2400
Colorantes |  |  |  |  | MUESTRA
Formula |  | % | gr.
PARDO LUMACRON SER 150% |  | 0.024 | 34.08
RUBINA LUMACRON 2GFL CONC |  | 0.008 | 11.36
AZUL LUMACRON F2GS 200% |  | 0.04 | 56.8
TELARES D SUR |  | GRIS CLARO | ORDEN | 1456 | 2024-09-20
Formula |  | % | gr.
PARDO LUMACRON SER 150% |  | 0.024 | 34.08
RUBINA LUMACRON 2GFL CONC |  | 0.008 | 11.36
AZUL LUMACRON F2GS 200% |  | 0.04 | 56.8 | CONTROL DE PESADA
LAVADO DE FIBRA Y NEUTRALIZADO FINAL
SODA SOLWAY |  | 2 | 2400
HIDROSULFITO DE SODIO |  | 2 | 2400
ACIDO ACETICO |  | 1.5 | 1800

## TELARES TRACKER GRIS CLARO 1455
PROGRAMA N°1 |  | TEMPERATURA.130°C |  | OP.TECNOTEX
Cliente | TELARES D SUR |  |  | Fecha | 2024-09-20
Articulo | TRACKER |  |  | Material | POLIESTER
Ancho | 1.62 | m. |  | Orden | 1455
Kilos | 137.6 | Kg. |  | Proceso | TEÑIDO POL
Metros | 344 | m. |  | Maquina | JET 1
Color | GRIS CLARO |  |  | Litros baño | 1200
g/m | 0.4 |  |  | RB | 8.72093
Remito | 7130
Auxiliares
BIAVIN 109 |  |  | 1 | 1200
ACIDO ACETICO |  |  | 2 | 2400
SARABID EP |  |  | 2 | 2400
Colorantes |  |  |  |  | MUESTRA
Formula |  | % | gr.
PARDO LUMACRON SER 150% |  | 0.024 | 33.024
RUBINA LUMACRON 2GFL CONC |  | 0.008 | 11.008
AZUL LUMACRON F2GS 200% |  | 0.04 | 55.04
TELARES D SUR |  | GRIS CLARO | ORDEN | 1455 | 2024-09-20
Formula |  | % | gr.
PARDO LUMACRON SER 150% |  | 0.024 | 33.024
RUBINA LUMACRON 2GFL CONC |  | 0.008 | 11.008
AZUL LUMACRON F2GS 200% |  | 0.04 | 55.04 | CONTROL DE PESADA
LAVADO DE FIBRA Y NEUTRALIZADO FINAL
SODA SOLWAY |  | 2 | 2400
HIDROSULFITO DE SODIO |  | 2 | 2400
ACIDO ACETICO |  | 1.5 | 1800

## TELARES TRACKER GRIS CLARO 1453
PROGRAMA N°1 |  | TEMPERATURA.130°C |  | OP.TECNOTEX
Cliente | TELARES D SUR |  |  | Fecha | 2024-09-20
Articulo | TRACKER |  |  | Material | POLIESTER
Ancho | 1.62 | m. |  | Orden | 1453
Kilos | 142.8 | Kg. |  | Proceso | TEÑIDO POL
Metros | 336 | m. |  | Maquina | JET 1
Color | GRIS CLARO |  |  | Litros baño | 1200
g/m | 0.425 |  |  | RB | 8.403361
Remito | 7132
Auxiliares
BIAVIN 109 |  |  | 1 | 1200
ACIDO ACETICO |  |  | 2 | 2400
SARABID EP |  |  | 2 | 2400
Colorantes |  |  |  |  | MUESTRA
Formula |  | % | gr.
PARDO LUMACRON SER 150% |  | 0.024 | 34.272
RUBINA LUMACRON 2GFL CONC |  | 0.008 | 11.424
AZUL LUMACRON F2GS 200% |  | 0.04 | 57.12
TELARES D SUR |  | GRIS CLARO | ORDEN | 1453 | 2024-09-20
Formula |  | % | gr.
PARDO LUMACRON SER 150% |  | 0.024 | 34.272
RUBINA LUMACRON 2GFL CONC |  | 0.008 | 11.424
AZUL LUMACRON F2GS 200% |  | 0.04 | 57.12 | CONTROL DE PESADA
LAVADO DE FIBRA Y NEUTRALIZADO FINAL
SODA SOLWAY |  | 2 | 2400
HIDROSULFITO DE SODIO |  | 2 | 2400
ACIDO ACETICO |  | 1.5 | 1800

## TELARES TRACKER GRIS CLARO 1452
PROGRAMA N°1 |  | TEMPERATURA.130°C |  | OP.TECNOTEX
Cliente | TELARES D SUR |  |  | Fecha | 2024-09-20
Articulo | TRACKER |  |  | Material | POLIESTER
Ancho | 1.62 | m. |  | Orden | 1452
Kilos | 142.8 | Kg. |  | Proceso | TEÑIDO POL
Metros | 336 | m. |  | Maquina | JET 1
Color | GRIS CLARO |  |  | Litros baño | 1200
g/m | 0.425 |  |  | RB | 8.403361
Remito | 7132
Auxiliares
BIAVIN 109 |  |  | 1 | 1200
ACIDO ACETICO |  |  | 2 | 2400
SARABID EP |  |  | 2 | 2400
Colorantes
Formula |  | % | gr.
PARDO LUMACRON SER 150% |  | 0.024 | 34.272
RUBINA LUMACRON 2GFL CONC |  | 0.008 | 11.424
AZUL LUMACRON F2GS 200% |  | 0.04 | 57.12
TELARES D SUR |  | GRIS CLARO | ORDEN | 1452 | 2024-09-20
Formula |  | % | gr.
PARDO LUMACRON SER 150% |  | 0.024 | 34.272
RUBINA LUMACRON 2GFL CONC |  | 0.008 | 11.424
AZUL LUMACRON F2GS 200% |  | 0.04 | 57.12 | CONTROL DE PESADA
LAVADO DE FIBRA Y NEUTRALIZADO FINAL
SODA SOLWAY |  | 2 | 2400
HIDROSULFITO DE SODIO |  | 2 | 2400
ACIDO ACETICO |  | 1.5 | 1800

## TELARES TRACKER GRIS CLARO 1451
PROGRAMA N°1 |  | TEMPERATURA.130°C |  | OP.TECNOTEX
Cliente | TELARES D SUR |  |  | Fecha | 2024-09-20
Articulo | TRACKER |  |  | Material | POLIESTER
Ancho | 1.62 | m. |  | Orden | 1451
Kilos | 142.8 | Kg. |  | Proceso | TEÑIDO POL
Metros | 336 | m. |  | Maquina | JET 1
Color | GRIS CLARO |  |  | Litros baño | 1200
g/m | 0.425 |  |  | RB | 8.403361
Remito | 7132
Auxiliares
BIAVIN 109 |  |  | 1 | 1200
ACIDO ACETICO |  |  | 2 | 2400
SARABID EP |  |  | 2 | 2400
Colorantes
Formula |  | % | gr.
PARDO LUMACRON SER 150% |  | 0.024 | 34.272
RUBINA LUMACRON 2GFL CONC |  | 0.008 | 11.424
AZUL LUMACRON F2GS 200% |  | 0.04 | 57.12
TELARES D SUR |  | GRIS CLARO | ORDEN | 1451 | 2024-09-20
Formula |  | % | gr.
PARDO LUMACRON SER 150% |  | 0.024 | 34.272
RUBINA LUMACRON 2GFL CONC |  | 0.008 | 11.424
AZUL LUMACRON F2GS 200% |  | 0.04 | 57.12 | CONTROL DE PESADA
LAVADO DE FIBRA Y NEUTRALIZADO FINAL
SODA SOLWAY |  | 2 | 2400
HIDROSULFITO DE SODIO |  | 2 | 2400
ACIDO ACETICO |  | 1.5 | 1800

## TELARES D SUR TRACK MARINO 1425
PROGRAMA N°1 |  | TEMPERATURA.130 °C |  | OP.TECNOTEX
Cliente | TELARES D SUR |  |  | Fecha | 2024-09-20
Articulo | TRACKER |  |  | Material | POLIESTER
Ancho | 1.62 | m. |  | Orden | 1425
Kilos | 137.275 | Kg. |  | Proceso | TEÑIDO POL
Metros | 323 | m. |  | Maquina | JET 1
Color | MARINO CLASICO |  |  | Litros baño | 1200
g/m | 0.425 |  |  | RB | 8.741577
Remito | 7190 |  |  |  | REPROCESO
Auxiliares
KOLLASOL CDA |  |  | 0.3 | 360
BIAVIN 109 |  |  | 0.5 | 600
ACIDO ACETICO |  |  | 2 | 2400
SARABID EP |  |  | 1.5 | 1800
Colorantes
Formula |  | % | gr.
PARDO LUMACRON SER 150% |  | 0.2365 | 324.655375
RUBINA LUMACRON 2GFL CONC |  | 0.067 | 91.97425
AZUL MARINO DIANIX CC |  | 1.57 | 2155.2175
TELARES D SUR | MARINO CLASICO |  | ORDEN | 1425 | 2024-09-20
Colorantes
Formula |  | % | gr.
PARDO LUMACRON SER 150% |  | 0.2365 | 324.655375
RUBINA LUMACRON 2GFL CONC |  | 0.067 | 91.97425
AZUL MARINO DIANIX CC |  | 1.57 | 2155.2175 | CONTROL DE PESADA
LAVADO DE FIBRA Y NEUTRALIZADO FINAL
SODA SOLWAY |  | 2 | 2400
HIDROSULFITO DE SODIO |  | 2 | 2400
ACIDO ACETICO |  | 1.5 | 1800

## TELARES D SR TRACKER ARENA 1423
PROGRAMA N°1 |  | TEMPERATURA.130 °C |  | OP.TECNOTEX
Cliente | TELARES D SUR |  |  | Fecha | 2024-09-20
Articulo | TRACKER |  |  | Material | POLIESTER
Ancho | 1.62 | m. |  | Orden | 1423
Kilos | 142.8 | Kg. |  | Proceso | TEÑIDO POL
Metros | 336 | m. |  | Maquina | JET 1
Color | ARENA 227 |  |  | Litros baño | 1200
g/m | 0.425 |  |  | RB | 8.403361
Remito | 7132
Auxiliares
KOLLASOL CDA |  |  | 0.3 | 360
BIAVIN 109 |  |  | 1 | 1200
ACIDO ACETICO |  |  | 2 | 2400
SARABID EP |  |  | 2 | 2400
MUESTRA
Colorantes
Formula |  | % | gr.
PARDO LUMACRON SER 150% |  | 0.14 | 199.92
RUBINA LUMACRON 2GFL CONC |  | 0.004 | 5.712
AZUL LUMACRON FBLE 150% |  | 0.031 | 44.268
TELARES D SUR | ARENA 227 |  | ORDEN | 1423 | 2024-09-20
Colorantes
Formula |  | % | gr.
PARDO LUMACRON SER 150% |  | 0.14 | 199.92
RUBINA LUMACRON 2GFL CONC |  | 0.004 | 5.712
AZUL LUMACRON FBLE 150% |  | 0.031 | 44.268 | CONTROL DE PESADA
LAVADO DE FIBRA Y NEUTRALIZADO FINAL
SODA SOLWAY |  | 2 | 2400
HIDROSULFITO DE SODIO |  | 2 | 2400
ACIDO ACETICO |  | 1.5 | 1800

## TELARES D SR TRACKER ARENA 1422
PROGRAMA N°1 |  | TEMPERATURA.130 °C |  | OP.TECNOTEX
Cliente | TELARES D SUR |  |  | Fecha | 2024-09-20
Articulo | TRACKER |  |  | Material | POLIESTER
Ancho | 1.62 | m. |  | Orden | 1422
Kilos | 142.8 | Kg. |  | Proceso | TEÑIDO POL
Metros | 336 | m. |  | Maquina | JET 1
Color | ARENA 227 |  |  | Litros baño | 1200
g/m | 0.425 |  |  | RB | 8.403361
Remito | 7132
Auxiliares
KOLLASOL CDA |  |  | 0.3 | 360
BIAVIN 109 |  |  | 1 | 1200
ACIDO ACETICO |  |  | 2 | 2400
SARABID EP |  |  | 2 | 2400
MUESTRA
Colorantes
Formula |  | % | gr.
PARDO LUMACRON SER 150% |  | 0.14 | 199.92
RUBINA LUMACRON 2GFL CONC |  | 0.004 | 5.712
AZUL LUMACRON FBLE 150% |  | 0.031 | 44.268
TELARES D SUR | ARENA 227 |  | ORDEN | 1422 | 2024-09-20
Colorantes
Formula |  | % | gr.
PARDO LUMACRON SER 150% |  | 0.14 | 199.92
RUBINA LUMACRON 2GFL CONC |  | 0.004 | 5.712
AZUL LUMACRON FBLE 150% |  | 0.031 | 44.268 | CONTROL DE PESADA
LAVADO DE FIBRA Y NEUTRALIZADO FINAL
SODA SOLWAY |  | 2 | 2400
HIDROSULFITO DE SODIO |  | 2 | 2400
ACIDO ACETICO |  | 1.5 | 1800

## TELARES D SR TRACKER ARENA 1421
PROGRAMA N°1 |  | TEMPERATURA.130 °C |  | OP.TECNOTEX
Cliente | TELARES D SUR |  |  | Fecha | 2024-09-20
Articulo | TRACKER |  |  | Material | POLIESTER
Ancho | 1.62 | m. |  | Orden | 1421
Kilos | 142.8 | Kg. |  | Proceso | TEÑIDO POL
Metros | 336 | m. |  | Maquina | JET 1
Color | ARENA 227 |  |  | Litros baño | 1200
g/m | 0.425 |  |  | RB | 8.403361
Remito | 7132
Auxiliares
KOLLASOL CDA |  |  | 0.3 | 360
BIAVIN 109 |  |  | 1 | 1200
ACIDO ACETICO |  |  | 2 | 2400
SARABID EP |  |  | 2 | 2400
MUESTRA
Colorantes
Formula |  | % | gr.
PARDO LUMACRON SER 150% |  | 0.14 | 199.92
RUBINA LUMACRON 2GFL CONC |  | 0.004 | 5.712
AZUL LUMACRON FBLE 150% |  | 0.031 | 44.268
TELARES D SUR | ARENA 227 |  | ORDEN | 1421 | 2024-09-20
Colorantes
Formula |  | % | gr.
PARDO LUMACRON SER 150% |  | 0.14 | 199.92
RUBINA LUMACRON 2GFL CONC |  | 0.004 | 5.712
AZUL LUMACRON FBLE 150% |  | 0.031 | 44.268 | CONTROL DE PESADA
LAVADO DE FIBRA Y NEUTRALIZADO FINAL
SODA SOLWAY |  | 2 | 2400
HIDROSULFITO DE SODIO |  | 2 | 2400
ACIDO ACETICO |  | 1.5 | 1800

## TELARES TRACKER GRIS CLARO 1410
PROGRAMA N°1 |  | TEMPERATURA.130°C |  | OP.TECNOTEX
Cliente | TELARES D SUR |  |  | Fecha | 2024-09-20
Articulo | TRACKER |  |  | Material | POLIESTER
Ancho | 1.62 | m. |  | Orden | 1410
Kilos | 137.275 | Kg. |  | Proceso | TEÑIDO POL
Metros | 323 | m. |  | Maquina | JET 1
Color | GRIS CLARO |  |  | Litros baño | 1200
g/m | 0.425 |  |  | RB | 8.741577
Remito | 7190
Auxiliares
BIAVIN 109 |  |  | 1 | 1200
ACIDO ACETICO |  |  | 2 | 2400
SARABID EP |  |  | 2 | 2400
Colorantes
Formula |  | % | gr.
PARDO LUMACRON SER 150% |  | 0.024 | 32.946
RUBINA LUMACRON 2GFL CONC |  | 0.008 | 10.982
AZUL LUMACRON F2GS 200% |  | 0.04 | 54.91
TELARES D SUR |  | GRIS CLARO | ORDEN | 1410 | 2024-09-20
Formula |  | % | gr.
PARDO LUMACRON SER 150% |  | 0.024 | 32.946
RUBINA LUMACRON 2GFL CONC |  | 0.008 | 10.982
AZUL LUMACRON F2GS 200% |  | 0.04 | 54.91 | CONTROL DE PESADA
LAVADO DE FIBRA Y NEUTRALIZADO FINAL
SODA SOLWAY |  | 2 | 2400
HIDROSULFITO DE SODIO |  | 2 | 2400
ACIDO ACETICO |  | 1.5 | 1800

## TELARES TRACKER GRIS CLARO 1409
PROGRAMA N°1 |  | TEMPERATURA.130°C |  | OP.TECNOTEX
Cliente | TELARES D SUR |  |  | Fecha | 2024-09-20
Articulo | TRACKER |  |  | Material | POLIESTER
Ancho | 1.62 | m. |  | Orden | 1409
Kilos | 137.275 | Kg. |  | Proceso | TEÑIDO POL
Metros | 323 | m. |  | Maquina | JET 1
Color | GRIS CLARO |  |  | Litros baño | 1200
g/m | 0.425 |  |  | RB | 8.741577
Remito | 7190
Auxiliares
BIAVIN 109 |  |  | 1 | 1200
ACIDO ACETICO |  |  | 2 | 2400
SARABID EP |  |  | 2 | 2400
Colorantes
Formula |  | % | gr.
PARDO LUMACRON SER 150% |  | 0.024 | 32.946
RUBINA LUMACRON 2GFL CONC |  | 0.008 | 10.982
AZUL LUMACRON F2GS 200% |  | 0.04 | 54.91
TELARES D SUR |  | GRIS CLARO | ORDEN | 1409 | 2024-09-20
Formula |  | % | gr.
PARDO LUMACRON SER 150% |  | 0.024 | 32.946
RUBINA LUMACRON 2GFL CONC |  | 0.008 | 10.982
AZUL LUMACRON F2GS 200% |  | 0.04 | 54.91 | CONTROL DE PESADA
LAVADO DE FIBRA Y NEUTRALIZADO FINAL
SODA SOLWAY |  | 2 | 2400
HIDROSULFITO DE SODIO |  | 2 | 2400
ACIDO ACETICO |  | 1.5 | 1800

## TELARES TRACKER GRIS CLARO 1408
PROGRAMA N°1 |  | TEMPERATURA.130°C |  | OP.TECNOTEX
Cliente | TELARES D SUR |  |  | Fecha | 2024-09-20
Articulo | TRACKER |  |  | Material | POLIESTER
Ancho | 1.62 | m. |  | Orden | 1408
Kilos | 137.275 | Kg. |  | Proceso | TEÑIDO POL
Metros | 323 | m. |  | Maquina | JET 1
Color | GRIS CLARO |  |  | Litros baño | 1200
g/m | 0.425 |  |  | RB | 8.741577
Remito | 7190
Auxiliares
BIAVIN 109 |  |  | 1 | 1200
ACIDO ACETICO |  |  | 2 | 2400
SARABID EP |  |  | 2 | 2400
Colorantes
Formula |  | % | gr.
PARDO LUMACRON SER 150% |  | 0.024 | 32.946
RUBINA LUMACRON 2GFL CONC |  | 0.008 | 10.982
AZUL LUMACRON F2GS 200% |  | 0.04 | 54.91
TELARES D SUR |  | GRIS CLARO | ORDEN | 1408 | 2024-09-20
Formula |  | % | gr.
PARDO LUMACRON SER 150% |  | 0.024 | 32.946
RUBINA LUMACRON 2GFL CONC |  | 0.008 | 10.982
AZUL LUMACRON F2GS 200% |  | 0.04 | 54.91 | CONTROL DE PESADA
LAVADO DE FIBRA Y NEUTRALIZADO FINAL
SODA SOLWAY |  | 2 | 2400
HIDROSULFITO DE SODIO |  | 2 | 2400
ACIDO ACETICO |  | 1.5 | 1800

## TELARES D SUR TRACKER CYAN 1352
PROGRAMA N°1 |  | TEMPERATURA.130 °C |  | OP.TECNOTEX
Cliente | TELARES D SUR |  |  | Fecha | 2024-09-20
Articulo | TRACKER |  |  | Material | POLIESTER
Ancho | 1.62 | m. |  | Orden | 1334
Kilos | 155.975 | Kg. |  | Proceso | TEÑIDO POL
Metros | 367 | m. |  | Maquina | JET 1
Color | CYAN |  |  | Litros baño | 1200
g/m | 0.425 |  |  | RB | 7.693541
Remito | 5582 |  |  |  | REPROCESO
Auxiliares
KOLLASOL CDA |  |  | 0.3 | 360
BIAVIN 109 |  |  | 1 | 1200
SURCROS TIS |  |  | 2 | 2400
SARABID EP |  |  | 2 | 2400
Colorantes
Formula |  | % | gr.
AMARILLO LUMACRON E3G 200% |  | 0.0013 | 2.027675
ROJO SERILENE 2BL 200% |  | 0.0026 | 4.05535
TURQUESA LUMACRON SGL 200% |  | 0.294 | 458.5665
TELARES D SUR | CYAN |  | ORDEN | 1334 | 2024-09-20
Colorantes
Formula |  | % | gr.
AMARILLO LUMACRON E3G 200% |  | 0.0013 | 2.027675
ROJO SERILENE 2BL 200% |  | 0.0026 | 4.05535
TURQUESA LUMACRON SGL 200% |  | 0.294 | 458.5665
LAVADO DE FIBRA Y NEUTRALIZADO FINAL
SODA SOLWAY |  | 2 | 2400
HIDROSULFITO DE SODIO |  | 2 | 2400
ACIDO ACETICO |  | 1.5 | 1800

## TELARES D SUR TRACKER CYAN 1335
PROGRAMA N°1 |  | TEMPERATURA.130 °C |  | OP.TECNOTEX
Cliente | TELARES D SUR |  |  | Fecha | 2024-09-20
Articulo | TRACKER |  |  | Material | POLIESTER
Ancho | 1.62 | m. |  | Orden | 1335
Kilos | 155.975 | Kg. |  | Proceso | TEÑIDO POL
Metros | 367 | m. |  | Maquina | JET 1
Color | CYAN |  |  | Litros baño | 1200
g/m | 0.425 |  |  | RB | 7.693541
Remito | 5582
Auxiliares
KOLLASOL CDA |  |  | 0.3 | 360
BIAVIN 109 |  |  | 1 | 1200
SURCROS TIS |  |  | 2 | 2400
SARABID EP |  |  | 2 | 2400
Colorantes
Formula |  | % | gr.
AMARILLO LUMACRON E3G 200% |  | 0.0041 | 6.394975
ROJO SERILENE 2BL 200% |  | 0.0087 | 13.569825
TURQUESA LUMACRON SGL 200% |  | 0.982 | 1531.6745
TELARES D SUR | CYAN |  | ORDEN | 1335 | 2024-09-20
Colorantes
Formula |  | % | gr.
AMARILLO LUMACRON E3G 200% |  | 0.0041 | 6.394975
ROJO SERILENE 2BL 200% |  | 0.0087 | 13.569825
TURQUESA LUMACRON SGL 200% |  | 0.982 | 1531.6745
LAVADO DE FIBRA Y NEUTRALIZADO FINAL
SODA SOLWAY |  | 2 | 2400
HIDROSULFITO DE SODIO |  | 2 | 2400
ACIDO ACETICO |  | 1.5 | 1800

## TELARES D SUR TRACKER CYAN 1334
PROGRAMA N°1 |  | TEMPERATURA.130 °C |  | OP.TECNOTEX
Cliente | TELARES D SUR |  |  | Fecha | 2024-09-20
Articulo | TRACKER |  |  | Material | POLIESTER
Ancho | 1.62 | m. |  | Orden | 1334
Kilos | 155.975 | Kg. |  | Proceso | TEÑIDO POL
Metros | 367 | m. |  | Maquina | JET 1
Color | CYAN |  |  | Litros baño | 1200
g/m | 0.425 |  |  | RB | 7.693541
Remito | 5582
Auxiliares
KOLLASOL CDA |  |  | 0.3 | 360
BIAVIN 109 |  |  | 1 | 1200
SURCROS TIS |  |  | 2 | 2400
SARABID EP |  |  | 2 | 2400
Colorantes
Formula |  | % | gr.
AMARILLO LUMACRON E3G 200% |  | 0.0041 | 6.394975
ROJO SERILENE 2BL 200% |  | 0.0087 | 13.569825
TURQUESA LUMACRON SGL 200% |  | 0.982 | 1531.6745
TELARES D SUR | CYAN |  | ORDEN | 1334 | 2024-09-20
Colorantes
Formula |  | % | gr.
AMARILLO LUMACRON E3G 200% |  | 0.0041 | 6.394975
ROJO SERILENE 2BL 200% |  | 0.0087 | 13.569825
TURQUESA LUMACRON SGL 200% |  | 0.982 | 1531.6745
LAVADO DE FIBRA Y NEUTRALIZADO FINAL
SODA SOLWAY |  | 2 | 2400
HIDROSULFITO DE SODIO |  | 2 | 2400
ACIDO ACETICO |  | 1.5 | 1800

## TELARES D SUR TRACKER CYAN 1333
PROGRAMA N°1 |  | TEMPERATURA.130 °C |  | OP.TECNOTEX
Cliente | TELARES D SUR |  |  | Fecha | 2024-09-20
Articulo | TRACKER |  |  | Material | POLIESTER
Ancho | 1.62 | m. |  | Orden | 1333
Kilos | 155.975 | Kg. |  | Proceso | TEÑIDO POL
Metros | 367 | m. |  | Maquina | JET 1
Color | CYAN |  |  | Litros baño | 1200
g/m | 0.425 |  |  | RB | 7.693541
Remito | 5582
Auxiliares
KOLLASOL CDA |  |  | 0.3 | 360
BIAVIN 109 |  |  | 1 | 1200
SURCROS TIS |  |  | 2 | 2400
SARABID EP |  |  | 2 | 2400
Colorantes
Formula |  | % | gr.
AMARILLO LUMACRON E3G 200% |  | 0.0041 | 6.394975
ROJO SERILENE 2BL 200% |  | 0.0087 | 13.569825
TURQUESA LUMACRON SGL 200% |  | 0.982 | 1531.6745
TELARES D SUR | CYAN |  | ORDEN | 1333 | 2024-09-20
Colorantes
Formula |  | % | gr.
AMARILLO LUMACRON E3G 200% |  | 0.0041 | 6.394975
ROJO SERILENE 2BL 200% |  | 0.0087 | 13.569825
TURQUESA LUMACRON SGL 200% |  | 0.982 | 1531.6745
LAVADO DE FIBRA Y NEUTRALIZADO FINAL
SODA SOLWAY |  | 2 | 2400
HIDROSULFITO DE SODIO |  | 2 | 2400
ACIDO ACETICO |  | 1.5 | 1800

## TELARES D SUR TRAC FRANCIA 1326
PROGRAMA N°1 |  | TEMPERATURA 130°C |  | OP. TECNOTEX
Cliente | TELARES DEL SUR |  |  | Fecha | 2024-09-20
Articulo | TRACKER |  |  | Material | POLIESTER
Ancho | 1.62 | m. |  | Orden | 1326
Kilos | 114.75 | Kg. |  | Proceso | TEÑIDO POL
Metros | 270 | m. |  | Maquina | JET 1
Color | FRANCIA |  |  | Litros baño | 2100
g/m | 0.425 |  |  | RB | 18.30065
Remito | 6151
Auxiliares
BIAVIN 109 |  |  | 1 | 2100
ACIDO ACETICO |  |  | 2 | 4200
SARABID EP |  |  | 2 | 4200
MUESTRA
Colorantes
Formula |  | % | gr.
AZUL LUMACRON FBLE 150% |  | 0.24 | 275.4
TELARES DEL SUR |  | FRANCIA | Orden | 1326 | 2024-09-20
Formula |  | % | gr.
AZUL LUMACRON FBLE 150% |  | 0.24 | 275.4
CONTROL DE PESADA
SODA SOLWAY |  | 2 | 4200
HIDROSULFITO DE SODIO |  | 2 | 4200
ACIDO ACETICO |  | 1.5 | 3150

## TELARES D SUR TRACK MARINO 1323
PROGRAMA N°1 |  | TEMPERATURA.130 °C |  | OP.TECNOTEX
Cliente | TELARES D SUR |  |  | Fecha | 2024-09-20
Articulo | TRACKER |  |  | Material | POLIESTER
Ancho | 1.62 | m. |  | Orden | 1323
Kilos | 146.625 | Kg. |  | Proceso | TEÑIDO POL
Metros | 345 | m. |  | Maquina | JET 1
Color | MARINO CLASICO |  |  | Litros baño | 1200
g/m | 0.425 |  |  | RB | 8.184143
Remito | 6745
Auxiliares
KOLLASOL CDA |  |  | 0.3 | 360
BIAVIN 109 |  |  | 0.5 | 600
ACIDO ACETICO |  |  | 2 | 2400
SARABID EP |  |  | 1.5 | 1800
Colorantes
Formula |  | % | gr.
PARDO LUMACRON SER 150% |  | 0.26 | 381.225
RUBINA LUMACRON 2GFL CONC |  | 0.075 | 109.96875
AZUL MARINO DIANIX CC |  | 1.6 | 2346
TELARES D SUR | MARINO CLASICO |  | ORDEN | 1323 | 2024-09-20
Colorantes
Formula |  | % | gr.
PARDO LUMACRON SER 150% |  | 0.26 | 381.225
RUBINA LUMACRON 2GFL CONC |  | 0.075 | 109.96875
AZUL MARINO DIANIX CC |  | 1.6 | 2346 | CONTROL DE PESADA
LAVADO DE FIBRA Y NEUTRALIZADO FINAL
SODA SOLWAY |  | 2 | 2400
HIDROSULFITO DE SODIO |  | 2 | 2400
ACIDO ACETICO |  | 1.5 | 1800

## TELARES D SUR TRACK MARINO 1322
PROGRAMA N°1 |  | TEMPERATURA.130 °C |  | OP.TECNOTEX
Cliente | TELARES D SUR |  |  | Fecha | 2024-09-20
Articulo | TRACKER |  |  | Material | POLIESTER
Ancho | 1.62 | m. |  | Orden | 1322
Kilos | 146.625 | Kg. |  | Proceso | TEÑIDO POL
Metros | 345 | m. |  | Maquina | JET 1
Color | MARINO CLASICO |  |  | Litros baño | 1200
g/m | 0.425 |  |  | RB | 8.184143
Remito | 6745
Auxiliares
KOLLASOL CDA |  |  | 0.3 | 360
BIAVIN 109 |  |  | 0.5 | 600
ACIDO ACETICO |  |  | 2 | 2400
SARABID EP |  |  | 1.5 | 1800
Colorantes
Formula |  | % | gr.
PARDO LUMACRON SER 150% |  | 0.26 | 381.225
RUBINA LUMACRON 2GFL CONC |  | 0.075 | 109.96875
AZUL MARINO DIANIX CC |  | 1.6 | 2346
TELARES D SUR | MARINO CLASICO |  | ORDEN | 1322 | 2024-09-20
Colorantes
Formula |  | % | gr.
PARDO LUMACRON SER 150% |  | 0.26 | 381.225
RUBINA LUMACRON 2GFL CONC |  | 0.075 | 109.96875
AZUL MARINO DIANIX CC |  | 1.6 | 2346 | CONTROL DE PESADA
LAVADO DE FIBRA Y NEUTRALIZADO FINAL
SODA SOLWAY |  | 2 | 2400
HIDROSULFITO DE SODIO |  | 2 | 2400
ACIDO ACETICO |  | 1.5 | 1800

## TELARES D SUR TRACK MARINO 1321
PROGRAMA N°1 |  | TEMPERATURA.130 °C |  | OP.TECNOTEX
Cliente | TELARES D SUR |  |  | Fecha | 2024-09-20
Articulo | TRACKER |  |  | Material | POLIESTER
Ancho | 1.62 | m. |  | Orden | 1321
Kilos | 146.625 | Kg. |  | Proceso | TEÑIDO POL
Metros | 345 | m. |  | Maquina | JET 1
Color | MARINO CLASICO |  |  | Litros baño | 1200
g/m | 0.425 |  |  | RB | 8.184143
Remito | 6745
Auxiliares
KOLLASOL CDA |  |  | 0.3 | 360
BIAVIN 109 |  |  | 0.5 | 600
ACIDO ACETICO |  |  | 2 | 2400
SARABID EP |  |  | 1.5 | 1800
Colorantes
Formula |  | % | gr.
PARDO LUMACRON SER 150% |  | 0.26 | 381.225
RUBINA LUMACRON 2GFL CONC |  | 0.075 | 109.96875
AZUL MARINO DIANIX CC |  | 1.6 | 2346
TELARES D SUR | MARINO CLASICO |  | ORDEN | 1321 | 2024-09-20
Colorantes
Formula |  | % | gr.
PARDO LUMACRON SER 150% |  | 0.26 | 381.225
RUBINA LUMACRON 2GFL CONC |  | 0.075 | 109.96875
AZUL MARINO DIANIX CC |  | 1.6 | 2346 | CONTROL DE PESADA
LAVADO DE FIBRA Y NEUTRALIZADO FINAL
SODA SOLWAY |  | 2 | 2400
HIDROSULFITO DE SODIO |  | 2 | 2400
ACIDO ACETICO |  | 1.5 | 1800

## TELARES D SUR TRAC FRANCIA 1303
PROGRAMA N°1 |  | TEMPERATURA 130°C |  | OP. TECNOTEX
Cliente | TELARES DEL SUR |  |  | Fecha | 2024-09-20
Articulo | TRACKER |  |  | Material | POLIESTER
Ancho | 1.62 | m. |  | Orden | 1303
Kilos | 114.75 | Kg. |  | Proceso | TEÑIDO POL
Metros | 270 | m. |  | Maquina | JET 1
Color | FRANCIA |  |  | Litros baño | 2100
g/m | 0.425 |  |  | RB | 18.30065
Remito | 6744
Auxiliares
BIAVIN 109 |  |  | 1 | 2100
ACIDO ACETICO |  |  | 2 | 4200
SARABID EP |  |  | 2 | 4200
MUESTRA
Colorantes
Formula |  | % | gr.
AZUL LUMACRON FBLE 150% |  | 0.24 | 275.4
TELARES DEL SUR |  | FRANCIA | Orden | 1303 | 2024-09-20
Formula |  | % | gr.
AZUL LUMACRON FBLE 150% |  | 0.24 | 275.4
CONTROL DE PESADA
SODA SOLWAY |  | 2 | 4200
HIDROSULFITO DE SODIO |  | 2 | 4200
ACIDO ACETICO |  | 1.5 | 3150

## TELARES D SR TRACKER ARENA 1302
PROGRAMA N°2 |  | TEMPERATURA.130 °C |  | OP.TECNOTEX
Cliente | TELARES D SUR |  |  | Fecha | 2024-09-20
Articulo | TRACKER |  |  | Material | POLIESTER
Ancho | 1.62 | m. |  | Orden | 1302
Kilos | 133.45 | Kg. |  | Proceso | TEÑIDO POL
Metros | 314 | m. |  | Maquina | JET 1
Color | ARENA 227 |  |  | Litros baño | 1200
g/m | 0.425 |  |  | RB | 8.992132
Remito | 6803
Auxiliares
KOLLASOL CDA |  |  | 0.3 | 360
BIAVIN 109 |  |  | 1 | 1200
ACIDO ACETICO |  |  | 2 | 2400
SARABID EP |  |  | 2 | 2400
MUESTRA
Colorantes
Formula |  | % | gr.
PARDO LUMACRON SER 150% |  | 0.14 | 186.83
RUBINA LUMACRON 2GFL CONC |  | 0.004 | 5.338
AZUL LUMACRON FBLE 150% |  | 0.031 | 41.3695
TELARES D SUR | ARENA 227 |  | ORDEN | 1302 | 2024-09-20
Colorantes
Formula |  | % | gr.
PARDO LUMACRON SER 150% |  | 0.14 | 186.83
RUBINA LUMACRON 2GFL CONC |  | 0.004 | 5.338
AZUL LUMACRON FBLE 150% |  | 0.031 | 41.3695 | CONTROL DE PESADA
LAVADO DE FIBRA Y NEUTRALIZADO FINAL
SODA SOLWAY |  | 2 | 2400
HIDROSULFITO DE SODIO |  | 2 | 2400
ACIDO ACETICO |  | 1.5 | 1800

## TELARES D SR TRACKER ARENA 1301
PROGRAMA N°2 |  | TEMPERATURA.130 °C |  | OP.TECNOTEX
Cliente | TELARES D SUR |  |  | Fecha | 2024-09-20
Articulo | TRACKER |  |  | Material | POLIESTER
Ancho | 1.62 | m. |  | Orden | 1301
Kilos | 133.45 | Kg. |  | Proceso | TEÑIDO POL
Metros | 314 | m. |  | Maquina | JET 1
Color | ARENA 227 |  |  | Litros baño | 1200
g/m | 0.425 |  |  | RB | 8.992132
Remito | 6803
Auxiliares
KOLLASOL CDA |  |  | 0.3 | 360
BIAVIN 109 |  |  | 1 | 1200
ACIDO ACETICO |  |  | 2 | 2400
SARABID EP |  |  | 2 | 2400
MUESTRA
Colorantes
Formula |  | % | gr.
PARDO LUMACRON SER 150% |  | 0.14 | 186.83
RUBINA LUMACRON 2GFL CONC |  | 0.004 | 5.338
AZUL LUMACRON FBLE 150% |  | 0.031 | 41.3695
TELARES D SUR | ARENA 227 |  | ORDEN | 1301 | 2024-09-20
Colorantes
Formula |  | % | gr.
PARDO LUMACRON SER 150% |  | 0.14 | 186.83
RUBINA LUMACRON 2GFL CONC |  | 0.004 | 5.338
AZUL LUMACRON FBLE 150% |  | 0.031 | 41.3695 | CONTROL DE PESADA
LAVADO DE FIBRA Y NEUTRALIZADO FINAL
SODA SOLWAY |  | 2 | 2400
HIDROSULFITO DE SODIO |  | 2 | 2400
ACIDO ACETICO |  | 1.5 | 1800

## TELARES D SR TRACKER ARENA 1300
PROGRAMA N°2 |  | TEMPERATURA.130 °C |  | OP.TECNOTEX
Cliente | TELARES D SUR |  |  | Fecha | 2024-09-20
Articulo | TRACKER |  |  | Material | POLIESTER
Ancho | 1.62 | m. |  | Orden | 1300
Kilos | 133.45 | Kg. |  | Proceso | TEÑIDO POL
Metros | 314 | m. |  | Maquina | JET 1
Color | ARENA 227 |  |  | Litros baño | 1200
g/m | 0.425 |  |  | RB | 8.992132
Remito | 6803
Auxiliares
KOLLASOL CDA |  |  | 0.3 | 360
BIAVIN 109 |  |  | 1 | 1200
ACIDO ACETICO |  |  | 2 | 2400
SARABID EP |  |  | 2 | 2400
MUESTRA
Colorantes
Formula |  | % | gr.
PARDO LUMACRON SER 150% |  | 0.14 | 186.83
RUBINA LUMACRON 2GFL CONC |  | 0.004 | 5.338
AZUL LUMACRON FBLE 150% |  | 0.031 | 41.3695
TELARES D SUR | ARENA 227 |  | ORDEN | 1300 | 2024-09-20
Colorantes
Formula |  | % | gr.
PARDO LUMACRON SER 150% |  | 0.14 | 186.83
RUBINA LUMACRON 2GFL CONC |  | 0.004 | 5.338
AZUL LUMACRON FBLE 150% |  | 0.031 | 41.3695 | CONTROL DE PESADA
LAVADO DE FIBRA Y NEUTRALIZADO FINAL
SODA SOLWAY |  | 2 | 2400
HIDROSULFITO DE SODIO |  | 2 | 2400
ACIDO ACETICO |  | 1.5 | 1800

## TELARES SUR TRACKER FRANCIA1297
PROGRAMA N°0 |  | TEMPERATURA.130°C |  | OP.TECNOTEX
| TELARES D SUR |  |  | Fecha | 2024-09-20
Articulo | TRACKER |  |  | Material | POLIESTER
Ancho | 1.6 | m. |  | Orden | 1297
Kilos | 229.5 | Kg. |  | Proceso | TEÑIDO POL
Metros | 540 | m. |  | Maquina | JET 1
Color | FRANCIA |  |  | Litros baño | 3000
g/m | 0.425 |  |  | RB | 13.0719
Remito | 6151 |  |  | TEÑIDO MULTIFLOW
Auxiliares
KOLLASOL CDA |  |  | 0.3 | 900
BIAVIN 109 |  |  | 0.5 | 1500
ACIDO FORMICO |  |  | 1 | 3000
SARABID EP |  |  | 1.5 | 4500
MUESTRA
Colorantes
Formula |  | % | gr.
AZUL LUMACRON FBLE 150% |  | 1.2 | 2754
TELARES D SUR |  | FRANCIA | ORDEN | 1297 | 2024-09-20
Formula |  | % | gr.
0
AZUL LUMACRON FBLE 150% |  | 1.2 | 2754
CONTROL DE PESADA
LAVADO DE FIBRA Y NEUTRALIZADO FINAL
SODA SOLWAY |  | 2 | 6000
HIDROSULFITO DE SODIO |  | 2 | 6000
ACIDO ACETICO |  | 1.5 | 4500

## TELARES D SUR TRAC FRANCIA 1291
PROGRAMA N°1 |  | TEMPERATURA 130°C |  | OP. TECNOTEX
Cliente | TELARES DEL SUR |  |  | Fecha | 2024-09-20
Articulo | TRACKER |  |  | Material | POLIESTER
Ancho | 1.62 | m. |  | Orden | 1291
Kilos | 114.75 | Kg. |  | Proceso | TEÑIDO POL
Metros | 270 | m. |  | Maquina | JET 1
Color | FRANCIA |  |  | Litros baño | 2100
g/m | 0.425 |  |  | RB | 18.30065
Remito | 6744
Auxiliares
KOLLASOL CDA |  |  | 0.5 | 1050
BIAVIN 109 |  |  | 1 | 2100
ACIDO ACETICO |  |  | 2 | 4200
SARABID EP |  |  | 2 | 4200
MUESTRA
Colorantes
Formula |  | % | gr.
AZUL LUMACRON FBLE 150% |  | 1.2 | 1377
TELARES DEL SUR |  | FRANCIA | Orden | 1291 | 2024-09-20
Formula |  | % | gr.
AZUL LUMACRON FBLE 150% |  | 1.2 | 1377
CONTROL DE PESADA
SODA SOLWAY |  | 2 | 4200
HIDROSULFITO DE SODIO |  | 2 | 4200
ACIDO ACETICO |  | 1.5 | 3150

## TELARES D SUR TRAC FRANCIA 1290
PROGRAMA N°1 |  | TEMPERATURA 130°C |  | OP. TECNOTEX
Cliente | TELARES DEL SUR |  |  | Fecha | 2024-09-20
Articulo | TRACKER |  |  | Material | POLIESTER
Ancho | 1.62 | m. |  | Orden | 1290
Kilos | 114.75 | Kg. |  | Proceso | TEÑIDO POL
Metros | 270 | m. |  | Maquina | JET 1
Color | FRANCIA |  |  | Litros baño | 2100
g/m | 0.425 |  |  | RB | 18.30065
Remito | 6744
Auxiliares
KOLLASOL CDA |  |  | 0.5 | 1050
BIAVIN 109 |  |  | 1 | 2100
ACIDO ACETICO |  |  | 2 | 4200
SARABID EP |  |  | 2 | 4200
MUESTRA
Colorantes
Formula |  | % | gr.
AZUL LUMACRON FBLE 150% |  | 1.2 | 1377
TELARES DEL SUR |  | FRANCIA | Orden | 1290 | 2024-09-20
Formula |  | % | gr.
AZUL LUMACRON FBLE 150% |  | 1.2 | 1377
CONTROL DE PESADA
SODA SOLWAY |  | 2 | 4200
HIDROSULFITO DE SODIO |  | 2 | 4200
ACIDO ACETICO |  | 1.5 | 3150

## TELARES D SUR TRACK MARINO 1271
PROGRAMA N°1 |  | TEMPERATURA.130 °C |  | OP.TECNOTEX
Cliente | TELARES D SUR |  |  | Fecha | 2024-09-20
Articulo | TRACKER |  |  | Material | POLIESTER
Ancho | 1.62 | m. |  | Orden | 1271
Kilos | 123.675 | Kg. |  | Proceso | TEÑIDO POL
Metros | 291 | m. |  | Maquina | JET 1
Color | MARINO CLASICO |  |  | Litros baño | 1200
g/m | 0.425 |  |  | RB | 9.70285
Remito | 6804
Auxiliares
KOLLASOL CDA |  |  | 0.3 | 360
BIAVIN 109 |  |  | 0.5 | 600
ACIDO ACETICO |  |  | 2 | 2400
SARABID EP |  |  | 1.5 | 1800
Colorantes
Formula |  | % | gr.
PARDO LUMACRON SER 150% |  | 0.26 | 321.555
RUBINA LUMACRON 2GFL CONC |  | 0.075 | 92.75625
AZUL MARINO DIANIX CC |  | 1.6 | 1978.8
TELARES D SUR | MARINO CLASICO |  | ORDEN | 1271 | 2024-09-20
Colorantes
Formula |  | % | gr.
PARDO LUMACRON SER 150% |  | 0.26 | 321.555
RUBINA LUMACRON 2GFL CONC |  | 0.075 | 92.75625
AZUL MARINO DIANIX CC |  | 1.6 | 1978.8 | CONTROL DE PESADA
LAVADO DE FIBRA Y NEUTRALIZADO FINAL
SODA SOLWAY |  | 2 | 2400
HIDROSULFITO DE SODIO |  | 2 | 2400
ACIDO ACETICO |  | 1.5 | 1800

## TELARES D SUR TRACK MARINO 1270
PROGRAMA N°1 |  | TEMPERATURA.130 °C |  | OP.TECNOTEX
Cliente | TELARES D SUR |  |  | Fecha | 2024-09-20
Articulo | TRACKER |  |  | Material | POLIESTER
Ancho | 1.62 | m. |  | Orden | 1270
Kilos | 136 | Kg. |  | Proceso | TEÑIDO POL
Metros | 320 | m. |  | Maquina | JET 1
Color | MARINO CLASICO |  |  | Litros baño | 1200
g/m | 0.425 |  |  | RB | 8.823529
Remito | 6804
Auxiliares
KOLLASOL CDA |  |  | 0.3 | 360
BIAVIN 109 |  |  | 0.5 | 600
ACIDO ACETICO |  |  | 2 | 2400
SARABID EP |  |  | 1.5 | 1800
Colorantes
Formula |  | % | gr.
PARDO LUMACRON SER 150% |  | 0.26 | 353.6
RUBINA LUMACRON 2GFL CONC |  | 0.075 | 102
AZUL MARINO DIANIX CC |  | 1.6 | 2176
TELARES D SUR | MARINO CLASICO |  | ORDEN | 1270 | 2024-09-20
Colorantes
Formula |  | % | gr.
PARDO LUMACRON SER 150% |  | 0.26 | 353.6
RUBINA LUMACRON 2GFL CONC |  | 0.075 | 102
AZUL MARINO DIANIX CC |  | 1.6 | 2176 | CONTROL DE PESADA
LAVADO DE FIBRA Y NEUTRALIZADO FINAL
SODA SOLWAY |  | 2 | 2400
HIDROSULFITO DE SODIO |  | 2 | 2400
ACIDO ACETICO |  | 1.5 | 1800

## TELARES D SUR TRACK MARINO 1269
PROGRAMA N°1 |  | TEMPERATURA.130 °C |  | OP.TECNOTEX
Cliente | TELARES D SUR |  |  | Fecha | 2024-09-20
Articulo | TRACKER |  |  | Material | POLIESTER
Ancho | 1.62 | m. |  | Orden | 1243
Kilos | 136 | Kg. |  | Proceso | TEÑIDO POL
Metros | 320 | m. |  | Maquina | JET 1
Color | MARINO CLASICO |  |  | Litros baño | 1200
g/m | 0.425 |  |  | RB | 8.823529
Remito | 6804
Auxiliares
KOLLASOL CDA |  |  | 0.3 | 360
BIAVIN 109 |  |  | 0.5 | 600
ACIDO ACETICO |  |  | 2 | 2400
SARABID EP |  |  | 1.5 | 1800
Colorantes
Formula |  | % | gr.
PARDO LUMACRON SER 150% |  | 0.26 | 353.6
RUBINA LUMACRON 2GFL CONC |  | 0.075 | 102
AZUL MARINO DIANIX CC |  | 1.6 | 2176
TELARES D SUR | MARINO CLASICO |  | ORDEN | 1243 | 2024-09-20
Colorantes
Formula |  | % | gr.
PARDO LUMACRON SER 150% |  | 0.26 | 353.6
RUBINA LUMACRON 2GFL CONC |  | 0.075 | 102
AZUL MARINO DIANIX CC |  | 1.6 | 2176 | CONTROL DE PESADA
LAVADO DE FIBRA Y NEUTRALIZADO FINAL
SODA SOLWAY |  | 2 | 2400
HIDROSULFITO DE SODIO |  | 2 | 2400
ACIDO ACETICO |  | 1.5 | 1800

## TELARES D SUR SARGA MARINO 1243
PROGRAMA N°1 |  | TEMPERATURA.130 °C |  | OP.TECNOTEX
Cliente | TELARES D SUR |  |  | Fecha | 2024-09-20
Articulo | SARGA |  |  | Material | POLIESTER
Ancho | 1.52 | m. |  | Orden | 1243
Kilos | 150 | Kg. |  | Proceso | TEÑIDO POL
Metros | 600 | m. |  | Maquina | JET 1
Color | MARINO CLASICO |  |  | Litros baño | 1000
g/m | 0.25 |  |  | RB | 6.666667
Remito | 6894
Auxiliares
KOLLASOL CDA |  |  | 0.3 | 300
BIAVIN 109 |  |  | 0.5 | 500
ACIDO ACETICO |  |  | 2 | 2000
SARABID EP |  |  | 1.5 | 1500
Colorantes
Formula |  | % | gr.
PARDO LUMACRON SER 150% |  | 0.26 | 390
RUBINA LUMACRON 2GFL CONC |  | 0.075 | 112.5
AZUL MARINO DIANIX CC |  | 1.6 | 2400
TELARES D SUR | MARINO CLASICO |  | ORDEN | 1243 | 2024-09-20
Colorantes
Formula |  | % | gr.
PARDO LUMACRON SER 150% |  | 0.26 | 390
RUBINA LUMACRON 2GFL CONC |  | 0.075 | 112.5
AZUL MARINO DIANIX CC |  | 1.6 | 2400 | CONTROL DE PESADA
LAVADO DE FIBRA Y NEUTRALIZADO FINAL
SODA SOLWAY |  | 2 | 2000
HIDROSULFITO DE SODIO |  | 2 | 2000
ACIDO ACETICO |  | 1.5 | 1500

## TELARES TRACK GRIS CLARO1223
PROGRAMA N°1 |  | TEMPERATURA.130°C |  | OP.TECNOTEX
Cliente | TELARES D SUR |  |  | Fecha | 2024-09-20
Articulo | TRACKER |  |  | Material | POLIESTER
Ancho | 1.62 | m. |  | Orden | 1223
Kilos | 155.125 | Kg. |  | Proceso | TEÑIDO POL
Metros | 365 | m. |  | Maquina | JET 1
Color | GRIS CLARO |  |  | Litros baño | 1200
g/m | 0.425 |  |  | RB | 7.735697
Remito | 6625
Auxiliares
BIAVIN 109 |  |  | 1 | 1200
ACIDO ACETICO |  |  | 2 | 2400
SARABID EP |  |  | 2 | 2400
Colorantes
Formula |  | % | gr.
PARDO LUMACRON SER 150% |  | 0.024 | 37.23
RUBINA LUMACRON 2GFL CONC |  | 0.008 | 12.41
AZUL LUMACRON F2GS 200% |  | 0.04 | 62.05
TELARES D SUR |  | GRIS CLARO | ORDEN | 1223 | 2024-09-20
Formula |  | % | gr.
PARDO LUMACRON SER 150% |  | 0.024 | 37.23
RUBINA LUMACRON 2GFL CONC |  | 0.008 | 12.41
AZUL LUMACRON F2GS 200% |  | 0.04 | 62.05 | CONTROL DE PESADA
LAVADO DE FIBRA Y NEUTRALIZADO FINAL
SODA SOLWAY |  | 2 | 2400
HIDROSULFITO DE SODIO |  | 2 | 2400
ACIDO ACETICO |  | 1.5 | 1800

## TELARES TRACK GRIS CLARO1222
PROGRAMA N°1 |  | TEMPERATURA.130°C |  | OP.TECNOTEX
Cliente | TELARES D SUR |  |  | Fecha | 2024-09-20
Articulo | TRACKER |  |  | Material | POLIESTER
Ancho | 1.62 | m. |  | Orden | 1222
Kilos | 155.125 | Kg. |  | Proceso | TEÑIDO POL
Metros | 365 | m. |  | Maquina | JET 1
Color | GRIS CLARO |  |  | Litros baño | 1200
g/m | 0.425 |  |  | RB | 7.735697
Remito | 6625
Auxiliares
BIAVIN 109 |  |  | 1 | 1200
ACIDO ACETICO |  |  | 2 | 2400
SARABID EP |  |  | 2 | 2400
Colorantes
Formula |  | % | gr.
PARDO LUMACRON SER 150% |  | 0.024 | 37.23
RUBINA LUMACRON 2GFL CONC |  | 0.008 | 12.41
AZUL LUMACRON F2GS 200% |  | 0.04 | 62.05
TELARES D SUR |  | GRIS CLARO | ORDEN | 1222 | 2024-09-20
Formula |  | % | gr.
PARDO LUMACRON SER 150% |  | 0.024 | 37.23
RUBINA LUMACRON 2GFL CONC |  | 0.008 | 12.41
AZUL LUMACRON F2GS 200% |  | 0.04 | 62.05 | CONTROL DE PESADA
LAVADO DE FIBRA Y NEUTRALIZADO FINAL
SODA SOLWAY |  | 2 | 2400
HIDROSULFITO DE SODIO |  | 2 | 2400
ACIDO ACETICO |  | 1.5 | 1800

## TELARES TRACK GRIS CLARO1221
PROGRAMA N°1 |  | TEMPERATURA.130°C |  | OP.TECNOTEX
Cliente | TELARES D SUR |  |  | Fecha | 2024-09-20
Articulo | TRACKER |  |  | Material | POLIESTER
Ancho | 1.62 | m. |  | Orden | 1221
Kilos | 155.125 | Kg. |  | Proceso | TEÑIDO POL
Metros | 365 | m. |  | Maquina | JET 1
Color | GRIS CLARO |  |  | Litros baño | 1200
g/m | 0.425 |  |  | RB | 7.735697
Remito | 6625
Auxiliares
BIAVIN 109 |  |  | 1 | 1200
ACIDO ACETICO |  |  | 2 | 2400
SARABID EP |  |  | 2 | 2400
Colorantes
Formula |  | % | gr.
PARDO LUMACRON SER 150% |  | 0.024 | 37.23
RUBINA LUMACRON 2GFL CONC |  | 0.008 | 12.41
AZUL LUMACRON F2GS 200% |  | 0.04 | 62.05
TELARES D SUR |  | GRIS CLARO | ORDEN | 1221 | 2024-09-20
Formula |  | % | gr.
PARDO LUMACRON SER 150% |  | 0.024 | 37.23
RUBINA LUMACRON 2GFL CONC |  | 0.008 | 12.41
AZUL LUMACRON F2GS 200% |  | 0.04 | 62.05 | CONTROL DE PESADA
LAVADO DE FIBRA Y NEUTRALIZADO FINAL
SODA SOLWAY |  | 2 | 2400
HIDROSULFITO DE SODIO |  | 2 | 2400
ACIDO ACETICO |  | 1.5 | 1800

## TELARES D SUR TRACKER CYAN 1188
PROGRAMA N°1 |  | TEMPERATURA.130 °C |  | OP.TECNOTEX
Cliente | TELARES D SUR |  |  | Fecha | 2024-09-20
Articulo | TRACKER |  |  | Material | POLIESTER
Ancho | 1.62 | m. |  | Orden | 1188
Kilos | 155.125 | Kg. |  | Proceso | TEÑIDO POL
Metros | 365 | m. |  | Maquina | JET 1
Color | CYAN |  |  | Litros baño | 1200
g/m | 0.425 |  |  | RB | 7.735697
Remito | 6625
Auxiliares
KOLLASOL CDA |  |  | 0.3 | 360
BIAVIN 109 |  |  | 1 | 1200
ACIDO ACETICO |  |  | 2 | 2400
SARABID EP |  |  | 2 | 2400
Colorantes
Formula |  | % | gr.
AMARILLO LUMACRON E3G 200% |  | 0.0041 | 6.360125
ROJO SERILENE 2BL 200% |  | 0.0087 | 13.495875
TURQUESA LUMACRON SGL 200% |  | 0.982 | 1523.3275
TELARES D SUR | CYAN |  | ORDEN | 1188 | 2024-09-20
Colorantes
Formula |  | % | gr.
AMARILLO LUMACRON E3G 200% |  | 0.0041 | 6.360125
ROJO SERILENE 2BL 200% |  | 0.0087 | 13.495875
TURQUESA LUMACRON SGL 200% |  | 0.982 | 1523.3275
LAVADO DE FIBRA Y NEUTRALIZADO FINAL
SODA SOLWAY |  | 2 | 2400
HIDROSULFITO DE SODIO |  | 2 | 2400
ACIDO ACETICO |  | 1.5 | 1800

## TELARES D SUR TRACKER CYAN 1187
PROGRAMA N°1 |  | TEMPERATURA.130 °C |  | OP.TECNOTEX
Cliente | TELARES D SUR |  |  | Fecha | 2024-09-20
Articulo | TRACKER |  |  | Material | POLIESTER
Ancho | 1.62 | m. |  | Orden | 1187
Kilos | 155.125 | Kg. |  | Proceso | TEÑIDO POL
Metros | 365 | m. |  | Maquina | JET 1
Color | CYAN |  |  | Litros baño | 1200
g/m | 0.425 |  |  | RB | 7.735697
Remito | 6625
Auxiliares
KOLLASOL CDA |  |  | 0.3 | 360
BIAVIN 109 |  |  | 1 | 1200
ACIDO ACETICO |  |  | 2 | 2400
SARABID EP |  |  | 2 | 2400
Colorantes
Formula |  | % | gr.
AMARILLO LUMACRON E3G 200% |  | 0.0041 | 6.360125
ROJO SERILENE 2BL 200% |  | 0.0087 | 13.495875
TURQUESA LUMACRON SGL 200% |  | 0.982 | 1523.3275
TELARES D SUR | CYAN |  | ORDEN | 1187 | 2024-09-20
Colorantes
Formula |  | % | gr.
AMARILLO LUMACRON E3G 200% |  | 0.0041 | 6.360125
ROJO SERILENE 2BL 200% |  | 0.0087 | 13.495875
TURQUESA LUMACRON SGL 200% |  | 0.982 | 1523.3275
LAVADO DE FIBRA Y NEUTRALIZADO FINAL
SODA SOLWAY |  | 2 | 2400
HIDROSULFITO DE SODIO |  | 2 | 2400
ACIDO ACETICO |  | 1.5 | 1800

## TELARES D SUR TRACKER CYAN 1186
PROGRAMA N°1 |  | TEMPERATURA.130 °C |  | OP.TECNOTEX
Cliente | TELARES D SUR |  |  | Fecha | 2024-09-20
Articulo | TRACKER |  |  | Material | POLIESTER
Ancho | 1.62 | m. |  | Orden | 1186
Kilos | 155.125 | Kg. |  | Proceso | TEÑIDO POL
Metros | 365 | m. |  | Maquina | JET 1
Color | CYAN |  |  | Litros baño | 1200
g/m | 0.425 |  |  | RB | 7.735697
Remito | 6625
Auxiliares
KOLLASOL CDA |  |  | 0.3 | 360
BIAVIN 109 |  |  | 1 | 1200
ACIDO ACETICO |  |  | 2 | 2400
SARABID EP |  |  | 2 | 2400
Colorantes
Formula |  | % | gr.
AMARILLO LUMACRON E3G 200% |  | 0.0041 | 6.360125
ROJO SERILENE 2BL 200% |  | 0.0087 | 13.495875
TURQUESA LUMACRON SGL 200% |  | 0.982 | 1523.3275
TELARES D SUR | CYAN |  | ORDEN | 1186 | 2024-09-20
Colorantes
Formula |  | % | gr.
AMARILLO LUMACRON E3G 200% |  | 0.0041 | 6.360125
ROJO SERILENE 2BL 200% |  | 0.0087 | 13.495875
TURQUESA LUMACRON SGL 200% |  | 0.982 | 1523.3275
LAVADO DE FIBRA Y NEUTRALIZADO FINAL
SODA SOLWAY |  | 2 | 2400
HIDROSULFITO DE SODIO |  | 2 | 2400
ACIDO ACETICO |  | 1.5 | 1800

## TELARES TRACK GRIS PERLA 1180
PROGRAMA N°1 |  | TEMPERATURA.130°C |  | OP.TECNOTEX
Cliente | TELARES D SUR |  |  | Fecha | 2024-09-20
Articulo | TRACKER |  |  | Material | POLIESTER
Ancho | 1.62 | m. |  | Orden | 1180
Kilos | 148.75 | Kg. |  | Proceso | TEÑIDO POL
Metros | 350 | m. |  | Maquina | JET 1
Color | GRIS PERLA |  |  | Litros baño | 1200
g/m | 0.425 |  |  | RB | 8.067227
Remito | 6627
Auxiliares
BIAVIN 109 |  |  | 1 | 1200
ACIDO ACETICO |  |  | 2 | 2400
SARABID EP |  |  | 2 | 2400
Colorantes
Formula |  | % | gr.
PARDO LUMACRON SER 150% |  | 0.011 | 16.3625
RUBINA LUMACRON 2GFL CONC |  | 0.0045 | 6.69375
AZUL LUMACRON F2IM 200% |  | 0.026 | 38.675
TELARES D SUR |  | GRIS PERLA | ORDEN | 1180 | 2024-09-20
Formula |  | % | gr.
PARDO LUMACRON SER 150% |  | 0.011 | 16.3625
RUBINA LUMACRON 2GFL CONC |  | 0.0045 | 6.69375
AZUL LUMACRON F2IM 200% |  | 0.026 | 38.675 | CONTROL DE PESADA
LAVADO DE FIBRA Y NEUTRALIZADO FINAL
SODA SOLWAY |  | 2 | 2400
HIDROSULFITO DE SODIO |  | 2 | 2400
ACIDO ACETICO |  | 1.5 | 1800

## TELARES TRACK GRIS PERLA 1179
PROGRAMA N°1 |  | TEMPERATURA.130°C |  | OP.TECNOTEX
Cliente | TELARES D SUR |  |  | Fecha | 2024-09-20
Articulo | TRACKER |  |  | Material | POLIESTER
Ancho | 1.62 | m. |  | Orden | 1179
Kilos | 148.75 | Kg. |  | Proceso | TEÑIDO POL
Metros | 350 | m. |  | Maquina | JET 1
Color | GRIS PERLA |  |  | Litros baño | 1200
g/m | 0.425 |  |  | RB | 8.067227
Remito | 6627
Auxiliares
BIAVIN 109 |  |  | 1 | 1200
ACIDO ACETICO |  |  | 2 | 2400
SARABID EP |  |  | 2 | 2400
Colorantes
Formula |  | % | gr.
PARDO LUMACRON SER 150% |  | 0.011 | 16.3625
RUBINA LUMACRON 2GFL CONC |  | 0.0045 | 6.69375
AZUL LUMACRON F2IM 200% |  | 0.026 | 38.675
TELARES D SUR |  | GRIS PERLA | ORDEN | 1179 | 2024-09-20
Formula |  | % | gr.
PARDO LUMACRON SER 150% |  | 0.011 | 16.3625
RUBINA LUMACRON 2GFL CONC |  | 0.0045 | 6.69375
AZUL LUMACRON F2IM 200% |  | 0.026 | 38.675 | CONTROL DE PESADA
LAVADO DE FIBRA Y NEUTRALIZADO FINAL
SODA SOLWAY |  | 2 | 2400
HIDROSULFITO DE SODIO |  | 2 | 2400
ACIDO ACETICO |  | 1.5 | 1800

## TELARES TRACK GRIS PERLA 1178
PROGRAMA N°1 |  | TEMPERATURA.130°C |  | OP.TECNOTEX
Cliente | TELARES D SUR |  |  | Fecha | 2024-09-20
Articulo | TRACKER |  |  | Material | POLIESTER
Ancho | 1.62 | m. |  | Orden | 1178
Kilos | 148.75 | Kg. |  | Proceso | TEÑIDO POL
Metros | 350 | m. |  | Maquina | JET 1
Color | GRIS PERLA |  |  | Litros baño | 1200
g/m | 0.425 |  |  | RB | 8.067227
Remito | 6627
Auxiliares
BIAVIN 109 |  |  | 1 | 1200
ACIDO ACETICO |  |  | 2 | 2400
SARABID EP |  |  | 2 | 2400
Colorantes
Formula |  | % | gr.
PARDO LUMACRON SER 150% |  | 0.011 | 16.3625
RUBINA LUMACRON 2GFL CONC |  | 0.045 | 66.9375
AZUL LUMACRON F2IM 200% |  | 0.026 | 38.675
TELARES D SUR |  | GRIS PERLA | ORDEN | 1178 | 2024-09-20
Formula |  | % | gr.
PARDO LUMACRON SER 150% |  | 0.011 | 16.3625
RUBINA LUMACRON 2GFL CONC |  | 0.045 | 66.9375
AZUL LUMACRON F2IM 200% |  | 0.026 | 38.675 | CONTROL DE PESADA
LAVADO DE FIBRA Y NEUTRALIZADO FINAL
SODA SOLWAY |  | 2 | 2400
HIDROSULFITO DE SODIO |  | 2 | 2400
ACIDO ACETICO |  | 1.5 | 1800

## TELARES D SUR VDE BENETTON 1153
PROGRAMA N°1 |  | TEMPERATURA.130 °C |  | OP.TECNOTEX
Cliente | TELARES D SUR |  |  | Fecha | 2024-09-20
Articulo | TRACKER |  |  | Material | POLIESTER
Ancho | 1.62 | m. |  | Orden | 1153
Kilos | 159.375 | Kg. |  | Proceso | TEÑIDO POL
Metros | 375 | m. |  | Maquina | JET 1
Color | 204 VDE BENETTON F2 |  |  | Litros baño | 1200
g/m | 0.425 |  |  | RB | 7.529412
Remito | 5709
Auxiliares
BIAVIN 109 |  |  | 1 | 1200
ACIDO ACETICO |  |  | 2 | 2400
SARABID EP |  |  | 2 | 2400
MUESTRA
Colorantes
Formula |  | % | gr.
AMARILLO LUMACRON E3G 200% |  | 0.7 | 1115.625
PARDO LUMACRON SER 150% |  | 0.084 | 133.875
TURQUESA LUMACRON SGL 200% |  | 2.64 | 4207.5
TELARES D SUR | 204 VDE BENETTON F2 |  | ORDEN | 1153 | 2024-09-20
Colorantes
Formula |  | % | gr.
AMARILLO LUMACRON E3G 200% |  | 0.7 | 1115.625
PARDO LUMACRON SER 150% |  | 0.084 | 133.875
TURQUESA LUMACRON SGL 200% |  | 2.64 | 4207.5 | CONTROL DE PESADA
LAVADO DE FIBRA Y NEUTRALIZADO FINAL
SODA SOLWAY |  | 2 | 2400
HIDROSULFITO DE SODIO |  | 2 | 2400
ACIDO ACETICO |  | 1.5 | 1800

## TELARES D SUR VDE BENETTON 1152
PROGRAMA N°1 |  | TEMPERATURA.130 °C |  | OP.TECNOTEX
Cliente | TELARES D SUR |  |  | Fecha | 2024-09-20
Articulo | TRACKER |  |  | Material | POLIESTER
Ancho | 1.62 | m. |  | Orden | 1152
Kilos | 159.375 | Kg. |  | Proceso | TEÑIDO POL
Metros | 375 | m. |  | Maquina | JET 1
Color | 204 VDE BENETTON F2 |  |  | Litros baño | 1200
g/m | 0.425 |  |  | RB | 7.529412
Remito | 5709
Auxiliares
BIAVIN 109 |  |  | 1 | 1200
ACIDO ACETICO |  |  | 2 | 2400
SARABID EP |  |  | 2 | 2400
MUESTRA
Colorantes
Formula |  | % | gr.
AMARILLO LUMACRON E3G 200% |  | 0.7 | 1115.625
PARDO LUMACRON SER 150% |  | 0.084 | 133.875
TURQUESA LUMACRON SGL 200% |  | 2.64 | 4207.5
TELARES D SUR | 204 VDE BENETTON F2 |  | ORDEN | 1152 | 2024-09-20
Colorantes
Formula |  | % | gr.
AMARILLO LUMACRON E3G 200% |  | 0.7 | 1115.625
PARDO LUMACRON SER 150% |  | 0.084 | 133.875
TURQUESA LUMACRON SGL 200% |  | 2.64 | 4207.5 | CONTROL DE PESADA
LAVADO DE FIBRA Y NEUTRALIZADO FINAL
SODA SOLWAY |  | 2 | 2400
HIDROSULFITO DE SODIO |  | 2 | 2400
ACIDO ACETICO |  | 1.5 | 1800

## TELARES D SUR VDE BENETTON 1151
PROGRAMA N°1 |  | TEMPERATURA.130 °C |  | OP.TECNOTEX
Cliente | TELARES D SUR |  |  | Fecha | 2024-09-20
Articulo | TRACKER |  |  | Material | POLIESTER
Ancho | 1.62 | m. |  | Orden | 1151
Kilos | 159.375 | Kg. |  | Proceso | TEÑIDO POL
Metros | 375 | m. |  | Maquina | JET 1
Color | 204 VDE BENETTON F2 |  |  | Litros baño | 1200
g/m | 0.425 |  |  | RB | 7.529412
Remito | 5709
Auxiliares
BIAVIN 109 |  |  | 1 | 1200
ACIDO ACETICO |  |  | 2 | 2400
SARABID EP |  |  | 2 | 2400
MUESTRA
Colorantes
Formula |  | % | gr.
AMARILLO LUMACRON E3G 200% |  | 0.7 | 1115.625
PARDO LUMACRON SER 150% |  | 0.084 | 133.875
TURQUESA LUMACRON SGL 200% |  | 2.64 | 4207.5
TELARES D SUR | 204 VDE BENETTON F2 |  | ORDEN | 1151 | 2024-09-20
Colorantes
Formula |  | % | gr.
AMARILLO LUMACRON E3G 200% |  | 0.7 | 1115.625
PARDO LUMACRON SER 150% |  | 0.084 | 133.875
TURQUESA LUMACRON SGL 200% |  | 2.64 | 4207.5 | CONTROL DE PESADA
LAVADO DE FIBRA Y NEUTRALIZADO FINAL
SODA SOLWAY |  | 2 | 2400
HIDROSULFITO DE SODIO |  | 2 | 2400
ACIDO ACETICO |  | 1.5 | 1800

## TELARES D SUR TRAC FRANCIA 1147
PROGRAMA N°14 |  | TEMPERATURA 130°C |  | OP. TECNOTEX
Cliente | CLADD ITA SA |  |  | Fecha | 2024-09-20
Articulo | TRACKER |  |  | Material | POLIESTER
Ancho | 1.62 | m. |  | Orden | 1147
Kilos | 299.625 | Kg. |  | Proceso | TEÑIDO POL
Metros | 705 | m. |  | Maquina | MCS MULTIFLOW
Color | FRANCIA |  |  | Litros baño | 2100
g/m | 0.425 |  |  | RB | 7.008761
Remito | 6624
Auxiliares
KOLLASOL CDA |  |  | 0.5 | 1050
BIAVIN 109 |  |  | 1 | 2100
ACIDO ACETICO |  |  | 2 | 4200
SARABID EP |  |  | 2 | 4200
MUESTRA
Colorantes
Formula |  | % | gr.
AZUL LUMACRON FBLE 150% |  | 1.2 | 3595.5
CLADD ITA SA |  | FRANCIA | Orden | 1147 | 2024-09-20
Formula |  | % | gr.
AZUL LUMACRON FBLE 150% |  | 1.2 | 3595.5
CONTROL DE PESADA
SODA SOLWAY |  | 2 | 4200
HIDROSULFITO DE SODIO |  | 2 | 4200
ACIDO ACETICO |  | 1.5 | 3150

## TELARES D SUR TRAC FRANCIA 1146
PROGRAMA N°1 |  | TEMPERATURA 130°C |  | OP. TECNOTEX
Cliente | TELARES DEL SUR |  |  | Fecha | 2024-09-20
Articulo | TRACKER |  |  | Material | POLIESTER
Ancho | 1.62 | m. |  | Orden | 1146
Kilos | 148.75 | Kg. |  | Proceso | TEÑIDO POL
Metros | 350 | m. |  | Maquina | JET 1
Color | FRANCIA |  |  | Litros baño | 1200
g/m | 0.425 |  |  | RB | 8.067227
Remito | 6624
Auxiliares
KOLLASOL CDA |  |  | 0.5 | 600
BIAVIN 109 |  |  | 1 | 1200
ACIDO ACETICO |  |  | 2 | 2400
SARABID EP |  |  | 2 | 2400
MUESTRA
Colorantes
Formula |  | % | gr.
AZUL LUMACRON FBLE 150% |  | 1.2 | 1785
TELARES DEL SUR |  | FRANCIA | Orden | 1146 | 2024-09-20
Formula |  | % | gr.
AZUL LUMACRON FBLE 150% |  | 1.2 | 1785
CONTROL DE PESADA
SODA SOLWAY |  | 2 | 2400
HIDROSULFITO DE SODIO |  | 2 | 2400
ACIDO ACETICO |  | 1.5 | 1800

## TELARES D SUR VDE BENETTON 1097
PROGRAMA N°1 |  | TEMPERATURA.130 °C |  | OP.TECNOTEX
Cliente | TELARES D SUR |  |  | Fecha | 2024-09-20
Articulo | TRACKER |  |  | Material | POLIESTER
Ancho | 1.62 | m. |  | Orden | 1097
Kilos | 157.25 | Kg. |  | Proceso | TEÑIDO POL
Metros | 370 | m. |  | Maquina | JET 1
Color | 204 VDE BENETTON F2 |  |  | Litros baño | 1200
g/m | 0.425 |  |  | RB | 7.631161
Remito | 6153
Auxiliares
BIAVIN 109 |  |  | 1 | 1200
ACIDO ACETICO |  |  | 2 | 2400
SARABID EP |  |  | 2 | 2400
MUESTRA
Colorantes
Formula |  | % | gr.
AMARILLO LUMACRON E3G 200% |  | 0.7 | 1100.75
PARDO LUMACRON SER 150% |  | 0.084 | 132.09
TURQUESA LUMACRON SGL 200% |  | 2.64 | 4151.4
TELARES D SUR | 204 VDE BENETTON F2 |  | ORDEN | 1097 | 2024-09-20
Colorantes
Formula |  | % | gr.
AMARILLO LUMACRON E3G 200% |  | 0.7 | 1100.75
PARDO LUMACRON SER 150% |  | 0.084 | 132.09
TURQUESA LUMACRON SGL 200% |  | 2.64 | 4151.4 | CONTROL DE PESADA
LAVADO DE FIBRA Y NEUTRALIZADO FINAL
SODA SOLWAY |  | 2 | 2400
HIDROSULFITO DE SODIO |  | 2 | 2400
ACIDO ACETICO |  | 1.5 | 1800

## TELARES D SUR VDE BENETTON 1096
PROGRAMA N°1 |  | TEMPERATURA.130 °C |  | OP.TECNOTEX
Cliente | TELARES D SUR |  |  | Fecha | 2024-09-20
Articulo | TRACKER |  |  | Material | POLIESTER
Ancho | 1.62 | m. |  | Orden | 1096
Kilos | 157.25 | Kg. |  | Proceso | TEÑIDO POL
Metros | 370 | m. |  | Maquina | JET 1
Color | 204 VDE BENETTON F2 |  |  | Litros baño | 1200
g/m | 0.425 |  |  | RB | 7.631161
Remito | 6153
Auxiliares
BIAVIN 109 |  |  | 1 | 1200
ACIDO ACETICO |  |  | 2 | 2400
SARABID EP |  |  | 2 | 2400
MUESTRA
Colorantes
Formula |  | % | gr.
AMARILLO LUMACRON E3G 200% |  | 0.7 | 1100.75
PARDO LUMACRON SER 150% |  | 0.084 | 132.09
TURQUESA LUMACRON SGL 200% |  | 2.64 | 4151.4
TELARES D SUR | 204 VDE BENETTON F2 |  | ORDEN | 1096 | 2024-09-20
Colorantes
Formula |  | % | gr.
AMARILLO LUMACRON E3G 200% |  | 0.7 | 1100.75
PARDO LUMACRON SER 150% |  | 0.084 | 132.09
TURQUESA LUMACRON SGL 200% |  | 2.64 | 4151.4 | CONTROL DE PESADA
LAVADO DE FIBRA Y NEUTRALIZADO FINAL
SODA SOLWAY |  | 2 | 2400
HIDROSULFITO DE SODIO |  | 2 | 2400
ACIDO ACETICO |  | 1.5 | 1800

## TELARES D SUR VDE BENETTON 1095
PROGRAMA N°1 |  | TEMPERATURA.130 °C |  | OP.TECNOTEX
Cliente | TELARES D SUR |  |  | Fecha | 2024-09-20
Articulo | TRACKER |  |  | Material | POLIESTER
Ancho | 1.62 | m. |  | Orden | 1095
Kilos | 157.25 | Kg. |  | Proceso | TEÑIDO POL
Metros | 370 | m. |  | Maquina | JET 1
Color | 204 VDE BENETTON F2 |  |  | Litros baño | 1200
g/m | 0.425 |  |  | RB | 7.631161
Remito | 6153
Auxiliares
BIAVIN 109 |  |  | 1 | 1200
ACIDO ACETICO |  |  | 2 | 2400
SARABID EP |  |  | 2 | 2400
MUESTRA
Colorantes
Formula |  | % | gr.
AMARILLO LUMACRON E3G 200% |  | 0.7 | 1100.75
PARDO LUMACRON SER 150% |  | 0.084 | 132.09
TURQUESA LUMACRON SGL 200% |  | 2.64 | 4151.4
TELARES D SUR | 204 VDE BENETTON F2 |  | ORDEN | 1095 | 2024-09-20
Colorantes
Formula |  | % | gr.
AMARILLO LUMACRON E3G 200% |  | 0.7 | 1100.75
PARDO LUMACRON SER 150% |  | 0.084 | 132.09
TURQUESA LUMACRON SGL 200% |  | 2.64 | 4151.4 | CONTROL DE PESADA
LAVADO DE FIBRA Y NEUTRALIZADO FINAL
SODA SOLWAY |  | 2 | 2400
HIDROSULFITO DE SODIO |  | 2 | 2400
ACIDO ACETICO |  | 1.5 | 1800

## TELARES D SUR ALLO LIMON 1090
PROGRAMA N°1 |  | TEMPERATURA.130 °C |  | OP.TECNOTEX
Cliente | TELARES D SUR |  |  | Fecha | 2024-09-20
Articulo | TRACKER |  |  | Material | POLIESTER
Ancho | 1.62 | m. |  | Orden | 1090
Kilos | 161.5 | Kg. |  | Proceso | TEÑIDO POL
Metros | 380 | m. |  | Maquina | JET 1
Color | AMARILLO LIMON |  |  | Litros baño | 1200
g/m | 0.425 |  |  | RB | 7.430341
Remito | 5702
Auxiliares
BIAVIN 109 |  |  | 1 | 1200
ACIDO ACETICO |  |  | 2 | 2400
SARABID EP |  |  | 2 | 2400
MUESTRA
Colorantes
Formula |  | % | gr.
AMARILLO LUMACRON SHW |  | 1 | 1615
TELARES D SUR | AMARILLO LIMON |  | ORDEN | 1090 | 2024-09-20
Colorantes
Formula |  | % | gr.
AMARILLO LUMACRON SHW |  | 1 | 1615
CONTROL DE PESADA
LAVADO DE FIBRA Y NEUTRALIZADO FINAL
SODA SOLWAY |  | 2 | 2400
HIDROSULFITO DE SODIO |  | 2 | 2400
ACIDO ACETICO |  | 1.5 | 1800

## TELARES D SUR ALLO LIMON 1089
PROGRAMA N°1 |  | TEMPERATURA.130 °C |  | OP.TECNOTEX
Cliente | TELARES D SUR |  |  | Fecha | 2024-09-20
Articulo | TRACKER |  |  | Material | POLIESTER
Ancho | 1.62 | m. |  | Orden | 1089
Kilos | 161.5 | Kg. |  | Proceso | TEÑIDO POL
Metros | 380 | m. |  | Maquina | JET 1
Color | AMARILLO LIMON |  |  | Litros baño | 1200
g/m | 0.425 |  |  | RB | 7.430341
Remito | 5702
Auxiliares
BIAVIN 109 |  |  | 1 | 1200
ACIDO ACETICO |  |  | 2 | 2400
SARABID EP |  |  | 2 | 2400
MUESTRA
Colorantes
Formula |  | % | gr.
AMARILLO LUMACRON SHW |  | 1 | 1615
TELARES D SUR | AMARILLO LIMON |  | ORDEN | 1089 | 2024-09-20
Colorantes
Formula |  | % | gr.
AMARILLO LUMACRON SHW |  | 1 | 1615
CONTROL DE PESADA
LAVADO DE FIBRA Y NEUTRALIZADO FINAL
SODA SOLWAY |  | 2 | 2400
HIDROSULFITO DE SODIO |  | 2 | 2400
ACIDO ACETICO |  | 1.5 | 1800

## TELARES D SUR ALLO LIMON 1088
PROGRAMA N°1 |  | TEMPERATURA.130 °C |  | OP.TECNOTEX
Cliente | TELARES D SUR |  |  | Fecha | 2024-09-20
Articulo | TRACKER |  |  | Material | POLIESTER
Ancho | 1.62 | m. |  | Orden | 1088
Kilos | 161.5 | Kg. |  | Proceso | TEÑIDO POL
Metros | 380 | m. |  | Maquina | JET 1
Color | AMARILLO LIMON |  |  | Litros baño | 1200
g/m | 0.425 |  |  | RB | 7.430341
Remito | 5702
Auxiliares
BIAVIN 109 |  |  | 1 | 1200
ACIDO ACETICO |  |  | 2 | 2400
SARABID EP |  |  | 2 | 2400
MUESTRA
Colorantes
Formula |  | % | gr.
AMARILLO LUMACRON SHW |  | 1 | 1615
TELARES D SUR | AMARILLO LIMON |  | ORDEN | 1088 | 2024-09-20
Colorantes
Formula |  | % | gr.
AMARILLO LUMACRON SHW |  | 1 | 1615
CONTROL DE PESADA
LAVADO DE FIBRA Y NEUTRALIZADO FINAL
SODA SOLWAY |  | 2 | 2400
HIDROSULFITO DE SODIO |  | 2 | 2400
ACIDO ACETICO |  | 1.5 | 1800

## TELARES D SUR TURQUESA 1042
PROGRAMA N°5 |  | TEMPERATURA.130 °C |  | OP.TECNOTEX
Cliente | TELARES DEL SUR |  |  | Fecha | 2024-09-20
Articulo | TRACKER |  |  | Material | POLIESTER
Ancho | 1.62 | m. |  | Orden | 1042
Kilos | 171.7 | Kg. |  | Proceso | TEÑIDO POL
Metros | 404 | m. |  | Maquina | JET 1
Color | TURQUESA 221 |  |  | Litros baño | 1200
g/m | 0.425 |  |  | RB | 6.988934
Remito | 6495
Auxiliares
KOLLASOL CDA |  |  | 0.3 | 360
BIAVIN 109 |  |  | 1 | 1200
ACIDO ACETICO |  |  | 2 | 2400
SARABID EP |  |  | 2 | 2400
MUESTRA
Colorantes
Formula |  | % | gr.
AMARILLO LUMACRON E3G 200% |  | 0.028 | 48.076
RUBINA LUMACRON 2GFL CONC |  | 0.014 | 24.038
TURQUESA LUMACRON SGL 200% |  | 1.26 | 2163.42
TELARES DEL SUR | TURQUESA 221 |  | ORDEN | 1042 | 2024-09-20
Colorantes
Formula |  | % | gr.
AMARILLO LUMACRON E3G 200% |  | 0.028 | 48.076
RUBINA LUMACRON 2GFL CONC |  | 0.014 | 24.038
TURQUESA LUMACRON SGL 200% |  | 1.26 | 2163.42 | CONTROL DE PESADA
LAVADO DE FIBRA Y NEUTRALIZADO FINAL
SODA SOLWAY |  | 2 | 2400
HIDROSULFITO DE SODIO |  | 2 | 2400
ACIDO ACETICO |  | 1.5 | 1800

## TELARES D SUR TURQUESA 1041
PROGRAMA N°1 |  | TEMPERATURA.130 °C |  | OP.TECNOTEX
Cliente | TELARES DEL SUR |  |  | Fecha | 2024-09-20
Articulo | TRACKER |  |  | Material | POLIESTER
Ancho | 1.62 | m. |  | Orden | 1041
Kilos | 158.95 | Kg. |  | Proceso | TEÑIDO POL
Metros | 374 | m. |  | Maquina | JET 1
Color | TURQUESA 221 |  |  | Litros baño | 1200
g/m | 0.425 |  |  | RB | 7.549544
Remito | 6495
Auxiliares
KOLLASOL CDA |  |  | 0.3 | 360
BIAVIN 109 |  |  | 1 | 1200
ACIDO ACETICO |  |  | 2 | 2400
SARABID EP |  |  | 2 | 2400
MUESTRA
Colorantes
Formula |  | % | gr.
AMARILLO LUMACRON E3G 200% |  | 0.028 | 44.506
RUBINA LUMACRON 2GFL CONC |  | 0.014 | 22.253
TURQUESA LUMACRON SGL 200% |  | 1.26 | 2002.77
TELARES DEL SUR | TURQUESA 221 |  | ORDEN | 1041 | 2024-09-20
Colorantes
Formula |  | % | gr.
AMARILLO LUMACRON E3G 200% |  | 0.028 | 44.506
RUBINA LUMACRON 2GFL CONC |  | 0.014 | 22.253
TURQUESA LUMACRON SGL 200% |  | 1.26 | 2002.77 | CONTROL DE PESADA
LAVADO DE FIBRA Y NEUTRALIZADO FINAL
SODA SOLWAY |  | 2 | 2400
HIDROSULFITO DE SODIO |  | 2 | 2400
ACIDO ACETICO |  | 1.5 | 1800

## TELARES D SUR TRA TURQUESA 1040
PROGRAMA N°1 |  | TEMPERATURA.130 °C |  | OP.TECNOTEX
Cliente | TELARES D SUR |  |  | Fecha | 2024-09-20
Articulo | TRACKER |  |  | Material | POLIESTER
Ancho | 1.62 | m. |  | Orden | 1040
Kilos | 161.925 | Kg. |  | Proceso | TEÑIDO POL
Metros | 381 | m. |  | Maquina | JET 1
Color | TURQUESA 221 |  |  | Litros baño | 1200
g/m | 0.425 |  |  | RB | 7.410838
Remito | 6495
Auxiliares
BIAVIN 109 |  |  | 1 | 1200
ACIDO ACETICO |  |  | 2 | 2400
SARABID EP |  |  | 2 | 2400
MUESTRA
Colorantes
Formula |  | % | gr.
AMARILLO LUMACRON E3G 200% |  | 0.028 | 45.339
RUBINA LUIMACRON 2GFL CONC |  | 0.014 | 22.6695
TURQUESA LUMACRON SGL 200% |  | 1.26 | 2040.255
TELARES D SUR | TURQUESA 221 |  | ORDEN | 1040 | 2024-09-20
Colorantes
Formula |  | % | gr.
AMARILLO LUMACRON E3G 200% |  | 0.028 | 45.339
RUBINA LUIMACRON 2GFL CONC |  | 0.014 | 22.6695
TURQUESA LUMACRON SGL 200% |  | 1.26 | 2040.255 | CONTROL DE PESADA
LAVADO DE FIBRA Y NEUTRALIZADO FINAL
SODA SOLWAY |  | 2 | 2400
HIDROSULFITO DE SODIO |  | 2 | 2400
ACIDO ACETICO |  | 1.5 | 1800

## TELARES D SUR VDE MANZANA 1035
PROGRAMA N°1 |  | TEMPERATURA.130 °C |  | OP.TECNOTEX
Cliente | TELARES D SUR |  |  | Fecha | 2024-09-20
Articulo | TRACKER |  |  | Material | POLIESTER
Ancho | 1.62 | m. |  | Orden | 1035
Kilos | 162.35 | Kg. |  | Proceso | TEÑIDO POL
Metros | 382 | m. |  | Maquina | JET 1
Color | VERDE MANZANA |  |  | Litros baño | 1200
g/m | 0.425 |  |  | RB | 7.391438
Remito | 6494
Auxiliares
KOLLASOL CDA |  |  | 0.3
BIAVIN 109 |  |  | 1 | 1200
ACIDO ACETICO |  |  | 2 | 2400
SARABID EP |  |  | 2 | 2400
MUESTRA
Colorantes
Formula |  | % | gr.
AMARILLO LUMACRON SHW |  | 0.235 | 381.5225
TURQUESA LUMACRON SGL200% |  | 0.145 | 235.4075
TELARES D SUR | VERDE MANZANA |  | ORDEN | 1035 | 2024-09-20
Colorantes
Formula |  | % | gr.
AMARILLO LUMACRON SHW |  | 0.235 | 381.5225
TURQUESA LUMACRON SGL200% |  | 0.145 | 235.4075
CONTROL DE PESADA
LAVADO DE FIBRA Y NEUTRALIZADO FINAL
SODA SOLWAY |  | 2 | 2400
HIDROSULFITO DE SODIO |  | 2 | 2400
ACIDO ACETICO |  | 1.5 | 1800

## TELARES D SUR VDE MANZANA 1034
PROGRAMA N°1 |  | TEMPERATURA.130 °C |  | OP.TECNOTEX
Cliente | TELARES D SUR |  |  | Fecha | 2024-09-20
Articulo | TRACKER |  |  | Material | POLIESTER
Ancho | 1.62 | m. |  | Orden | 1034
Kilos | 162.35 | Kg. |  | Proceso | TEÑIDO POL
Metros | 382 | m. |  | Maquina | JET 1
Color | VERDE MANZANA |  |  | Litros baño | 1200
g/m | 0.425 |  |  | RB | 7.391438
Remito | 6494
Auxiliares
KOLLASOL CDA |  |  | 0.3
BIAVIN 109 |  |  | 1 | 1200
ACIDO ACETICO |  |  | 2 | 2400
SARABID EP |  |  | 2 | 2400
MUESTRA
Colorantes
Formula |  | % | gr.
AMARILLO LUMACRON SHW |  | 0.235 | 381.5225
TURQUESA LUMACRON SGL200% |  | 0.145 | 235.4075
TELARES D SUR | VERDE MANZANA |  | ORDEN | 1034 | 2024-09-20
Colorantes
Formula |  | % | gr.
AMARILLO LUMACRON SHW |  | 0.235 | 381.5225
TURQUESA LUMACRON SGL200% |  | 0.145 | 235.4075
CONTROL DE PESADA
LAVADO DE FIBRA Y NEUTRALIZADO FINAL
SODA SOLWAY |  | 2 | 2400
HIDROSULFITO DE SODIO |  | 2 | 2400
ACIDO ACETICO |  | 1.5 | 1800

## TELARES D SUR VDE MANZANA 1033
PROGRAMA N°1 |  | TEMPERATURA.130 °C |  | OP.TECNOTEX
Cliente | TELARES D SUR |  |  | Fecha | 2024-09-20
Articulo | TRACKER |  |  | Material | POLIESTER
Ancho | 1.62 | m. |  | Orden | 1033
Kilos | 162.35 | Kg. |  | Proceso | TEÑIDO POL
Metros | 382 | m. |  | Maquina | JET 1
Color | VERDE MANZANA |  |  | Litros baño | 1200
g/m | 0.425 |  |  | RB | 7.391438
Remito | 6494
Auxiliares
KOLLASOL CDA |  |  | 0.3
BIAVIN 109 |  |  | 1 | 1200
ACIDO ACETICO |  |  | 2 | 2400
SARABID EP |  |  | 2 | 2400
MUESTRA
Colorantes
Formula |  | % | gr.
AMARILLO LUMACRON SHW |  | 0.235 | 381.5225
TURQUESA LUMACRON SGL200% |  | 0.145 | 235.4075
TELARES D SUR | VERDE MANZANA |  | ORDEN | 1033 | 2024-09-20
Colorantes
Formula |  | % | gr.
AMARILLO LUMACRON SHW |  | 0.235 | 381.5225
TURQUESA LUMACRON SGL200% |  | 0.145 | 235.4075
CONTROL DE PESADA
LAVADO DE FIBRA Y NEUTRALIZADO FINAL
SODA SOLWAY |  | 2 | 2400
HIDROSULFITO DE SODIO |  | 2 | 2400
ACIDO ACETICO |  | 1.5 | 1800

## TELARES D SUR VDE BENETTON 1007
PROGRAMA N°1 |  | TEMPERATURA.130 °C |  | OP.TECNOTEX
Cliente | TELARES D SUR |  |  | Fecha | 2024-09-20
Articulo | TRACKER |  |  | Material | POLIESTER
Ancho | 1.62 | m. |  | Orden | 1007
Kilos | 153.85 | Kg. |  | Proceso | TEÑIDO POL
Metros | 362 | m. |  | Maquina | JET 1
Color | 204 VDE BENETTON F2 |  |  | Litros baño | 1200
g/m | 0.425 |  |  | RB | 7.799805
Remito | 30
10662
Auxiliares
KOLLASOL CDA |  |  | 0.3 | 360
BIAVIN 109 |  |  | 1 | 1200
ACIDO ACETICO |  |  | 2 | 2400
SARABID EP |  |  | 2 | 2400
MUESTRA
Colorantes
Formula |  | % | gr.
AMARILLO LUMACRON E3G 200% |  | 0.7 | 1076.95
PARDO LUMACRON SER 150% |  | 0.084 | 129.234
TURQUESA LUMACRON SGL 200% |  | 2.64 | 4061.64
TELARES D SUR | 204 VDE BENETTON F2 |  | ORDEN | 1007 | 2024-09-20
Colorantes
Formula |  | % | gr.
AMARILLO LUMACRON E3G 200% |  | 0.7 | 1076.95
PARDO LUMACRON SER 150% |  | 0.084 | 129.234
TURQUESA LUMACRON SGL 200% |  | 2.64 | 4061.64 | CONTROL DE PESADA
LAVADO DE FIBRA Y NEUTRALIZADO FINAL
SODA SOLWAY |  | 2 | 2400
HIDROSULFITO DE SODIO |  | 2 | 2400
ACIDO ACETICO |  | 1.5 | 1800

## TELARES D SUR VDE BENETTON 1006
PROGRAMA N°1 |  | TEMPERATURA.130 °C |  | OP.TECNOTEX
Cliente | TELARES D SUR |  |  | Fecha | 2024-09-20
Articulo | TRACKER |  |  | Material | POLIESTER
Ancho | 1.62 | m. |  | Orden | 1006
Kilos | 154.7 | Kg. |  | Proceso | TEÑIDO POL
Metros | 364 | m. |  | Maquina | JET 1
Color | VERDE BENETTON F2 |  |  | Litros baño | 1200
g/m | 0.425 |  |  | RB | 7.756949
Remito | 6152
Auxiliares
KOLLASOL CDA |  |  | 0.3 | 360
BIAVIN 109 |  |  | 1 | 1200
ACIDO ACETICO |  |  | 2 | 2400
SARABID EP |  |  | 2 | 2400
MUESTRA
Colorantes
Formula |  | % | gr.
AMARILLO LUMACRON E3G 200% |  | 0.7 | 1082.9
PARDO LUMACRON SER 150% |  | 0.084 | 129.948
TURQUESA LUMACRON SGL 200% |  | 2.64 | 4084.08
TELARES D SUR | VERDE BENETTON F2 |  | ORDEN | 1006 | 2024-09-20
Colorantes
Formula |  | % | gr.
AMARILLO LUMACRON E3G 200% |  | 0.7 | 1082.9
PARDO LUMACRON SER 150% |  | 0.084 | 129.948
TURQUESA LUMACRON SGL 200% |  | 2.64 | 4084.08 | CONTROL DE PESADA
LAVADO DE FIBRA Y NEUTRALIZADO FINAL
SODA SOLWAY |  | 2 | 2400
HIDROSULFITO DE SODIO |  | 2 | 2400
ACIDO ACETICO |  | 1.5 | 1800

## TELARES D SUR VDE BENETTON 1005
PROGRAMA N°1 |  | TEMPERATURA.130 °C |  | OP.TECNOTEX
Cliente | TELARES D SUR |  |  | Fecha | 2024-09-20
Articulo | TRACKER |  |  | Material | POLIESTER
Ancho | 1.62 | m. |  | Orden | 1005
Kilos | 142.375 | Kg. |  | Proceso | TEÑIDO POL
Metros | 335 | m. |  | Maquina | JET 1
Color | VERDE BENETTON F2 |  |  | Litros baño | 1200
g/m | 0.425 |  |  | RB | 8.428446
Remito | 6152
Auxiliares
KOLLASOL CDA |  |  | 0.3 | 360
BIAVIN 109 |  |  | 1 | 1200
ACIDO ACETICO |  |  | 2 | 2400
SARABID EP |  |  | 2 | 2400
MUESTRA
Colorantes
Formula |  | % | gr.
AMARILLO LUMACRON E3G 200% |  | 0.7 | 996.625
PARDO LUMACRON SER 150% |  | 0.084 | 119.595
TURQUESA LUMACRON SGL 200% |  | 2.64 | 3758.7
TELARES D SUR | VERDE BENETTON F2 |  | ORDEN | 1005 | 2024-09-20
Colorantes
Formula |  | % | gr.
AMARILLO LUMACRON E3G 200% |  | 0.7 | 996.625
PARDO LUMACRON SER 150% |  | 0.084 | 119.595
TURQUESA LUMACRON SGL 200% |  | 2.64 | 3758.7 | CONTROL DE PESADA
LAVADO DE FIBRA Y NEUTRALIZADO FINAL
SODA SOLWAY |  | 2 | 2400
HIDROSULFITO DE SODIO |  | 2 | 2400
ACIDO ACETICO |  | 1.5 | 1800

## TELARES D SUR ROMBO ROJO 1000
PROGRAMA N°1 |  | TEMPERATURA.130°C |  | OP.TECNOTEX
Cliente | TELARES D SUR |  |  | Fecha | 2024-09-20
Articulo | ROMBO |  |  | Material | POLIESTER
Ancho | 1.52 | m. |  | Orden | 1000
Kilos | 142.758 | Kg. |  | Proceso | TEÑIDO POL
Metros | 927 | m. |  | Maquina | JET 1
Color | ROJO |  |  | Litros baño | 1200
g/m | 0.154 |  |  | RB | 8.405834
Remito | 6169/6329
Auxiliares
BIAVIN 109 |  |  | 1 | 1200
ACIDO ACETICO |  |  | 2 | 2400
SARABID EP |  |  | 2 | 2400
Colorantes
Formula |  | % | gr.
PARDO LUMACRON SER 150% |  | 0.2 | 285.516
ROJO SYNOLON SE-BLS KISKO |  | 2.25 | 3212.055
TELARES D SUR |  | ROJO | ORDEN | 1000 | 2024-09-20
Formula |  | % | gr.
PARDO LUMACRON SER 150% |  | 0.2 | 285.516
ROJO SYNOLON SE-BLS KISKO |  | 2.25 | 3212.055
0 |  |  |  | CONTROL DE PESADA
LAVADO DE FIBRA Y NEUTRALIZADO FINAL
SODA SOLWAY |  | 2 | 2400
HIDROSULFITO DE SODIO |  | 2 | 2400
ACIDO ACETICO |  | 1.5 | 1800

## TELARES D SUR ROMBO G TOPO 999
PROGRAMA N°1 |  | TEMPERATURA.130°C |  | OP.TECNOTEX
Cliente | TELARES D SUR |  |  | Fecha | 2024-09-20
Articulo | ROMBO |  |  | Material | POLIESTER
Ancho | 1.52 | m. |  | Orden | 999
Kilos | 142.142 | Kg. |  | Proceso | TEÑIDO POL
Metros | 923 | m. |  | Maquina | JET 1
Color | GRIS TOPO |  |  | Litros baño | 1200
g/m | 0.154 |  |  | RB | 8.442262
Remito | 6169/6329
Auxiliares
BIAVIN 109 |  |  | 1 | 1200
ACIDO ACETICO |  |  | 2 | 2400
SARABID EP |  |  | 2 | 2400
Colorantes
Formula |  | % | gr.
PARDO LUMACRON SER 150% |  | 0.51 | 724.9242
RUBINA LUMACRON 2GFL CONC |  | 0.16 | 227.4272
AZUL LUMACRON F2GS 200% |  | 0.64 | 909.7088
TELARES D SUR |  | GRIS TOPO | ORDEN | 999 | 2024-09-20
Formula |  | % | gr.
PARDO LUMACRON SER 150% |  | 0.51 | 724.9242
RUBINA LUMACRON 2GFL CONC |  | 0.16 | 227.4272
AZUL LUMACRON F2GS 200% |  | 0.64 | 909.7088 | CONTROL DE PESADA
LAVADO DE FIBRA Y NEUTRALIZADO FINAL
SODA SOLWAY |  | 2 | 2400
HIDROSULFITO DE SODIO |  | 2 | 2400
ACIDO ACETICO |  | 1.5 | 1800

## TELARES D SUR TRACKER NEGRO 998
PROGRAMA N°1 |  | TEMPERATURA.130°C |  | OP.TECNOTEX
Cliente | TELARES D SUR |  |  | Fecha | 2024-09-20
Articulo | TRACKER |  |  | Material | POLIESTER
Ancho | 1.6 | m. |  | Orden | 998
Kilos | 153 | Kg. |  | Proceso | TEÑIDO POL
Metros | 360 | m. |  | Maquina | JET 1
Color | NEGRO |  |  | Litros baño | 1200
g/m | 0.425 |  |  | RB | 7.843137
Remito | 6151 |  |  | REPROCESO
Auxiliares
KOLLASOL CDA |  |  | 0.3 | 360
BIAVIN 109 |  |  | 1 | 1200
ACIDO ACETICO |  |  | 2 | 2400
SARABID EP |  |  | 2 | 2400
MUESTRA
Colorantes
Formula |  | % | gr.
RUBINA LUMACRON 2GFL CONC |  | 0.1 | 153
NEGRO DISPERSO TQ EXSF 300% |  | 3.6 | 5508
TELARES D SUR |  | NEGRO | ORDEN | 998 | 2024-09-20
Formula |  | % | gr.
RUBINA LUMACRON 2GFL CONC |  | 0.1 | 153
NEGRO DISPERSO TQ EXSF 300% |  | 3.6 | 5508
CONTROL DE PESADA
LAVADO DE FIBRA Y NEUTRALIZADO FINAL
SODA SOLWAY |  | 2 | 2400
HIDROSULFITO DE SODIO |  | 2 | 2400
ACIDO ACETICO |  | 1.5 | 1800

## TELARES D SUR TRACK G TOPO 995
PROGRAMA N°1 |  | TEMPERATURA.130°C |  | OP.TECNOTEX
Cliente | TELARES D SUR |  |  | Fecha | 2024-09-20
Articulo | TRACKER |  |  | Material | POLIESTER
Ancho | 1.62 | m. |  | Orden | 995
Kilos | 153 | Kg. |  | Proceso | TEÑIDO POL
Metros | 360 | m. |  | Maquina | JET 1
Color | GRIS TOPO |  |  | Litros baño | 1200
g/m | 0.425 |  |  | RB | 7.843137
Remito | 6151
Auxiliares
KOLLASOL CDA |  |  | 0.3 | 360
BIAVIN 109 |  |  | 1 | 1200
ACIDO ACETICO |  |  | 2 | 2400
SARABID EP |  |  | 2 | 2400
Colorantes
Formula |  | % | gr.
PARDO LUMACRON SER 150% |  | 0.51 | 780.3
RUBINA LUMACRON 2GFL CONC |  | 0.16 | 244.8
AZUL LUMACRON F2GS 200% |  | 0.64 | 979.2
TELARES D SUR |  | GRIS TOPO | ORDEN | 995 | 2024-09-20
Formula |  | % | gr.
PARDO LUMACRON SER 150% |  | 0.51 | 780.3
RUBINA LUMACRON 2GFL CONC |  | 0.16 | 244.8
AZUL LUMACRON F2GS 200% |  | 0.64 | 979.2 | CONTROL DE PESADA
LAVADO DE FIBRA Y NEUTRALIZADO FINAL
SODA SOLWAY |  | 2 | 2400
HIDROSULFITO DE SODIO |  | 2 | 2400
ACIDO ACETICO |  | 1.5 | 1800

## TELARES D SUR TRACK G TOPO 994
PROGRAMA N°1 |  | TEMPERATURA.130°C |  | OP.TECNOTEX
Cliente | TELARES D SUR |  |  | Fecha | 2024-09-20
Articulo | TRACKER |  |  | Material | POLIESTER
Ancho | 1.62 | m. |  | Orden | 994
Kilos | 153 | Kg. |  | Proceso | TEÑIDO POL
Metros | 360 | m. |  | Maquina | JET 1
Color | GRIS TOPO |  |  | Litros baño | 1200
g/m | 0.425 |  |  | RB | 7.843137
Remito | 6151
Auxiliares
BIAVIN 109 |  |  | 1 | 1200
ACIDO ACETICO |  |  | 2 | 2400
SARABID EP |  |  | 2 | 2400
Colorantes
Formula |  | % | gr.
PARDO LUMACRON SER 150% |  | 0.51 | 780.3
RUBINA LUMACRON 2GFL CONC |  | 0.16 | 244.8
AZUL LUMACRON F2GS 200% |  | 0.64 | 979.2
TELARES D SUR |  | GRIS TOPO | ORDEN | 994 | 2024-09-20
Formula |  | % | gr.
PARDO LUMACRON SER 150% |  | 0.51 | 780.3
RUBINA LUMACRON 2GFL CONC |  | 0.16 | 244.8
AZUL LUMACRON F2GS 200% |  | 0.64 | 979.2 | CONTROL DE PESADA
LAVADO DE FIBRA Y NEUTRALIZADO FINAL
SODA SOLWAY |  | 2 | 2400
HIDROSULFITO DE SODIO |  | 2 | 2400
ACIDO ACETICO |  | 1.5 | 1800

## TELARES D SUR TRACK G TOPO 993
PROGRAMA N°1 |  | TEMPERATURA.130°C |  | OP.TECNOTEX
Cliente | TELARES D SUR |  |  | Fecha | 2024-09-20
Articulo | TRACKER |  |  | Material | POLIESTER
Ancho | 1.52 | m. |  | Orden | 993
Kilos | 157.675 | Kg. |  | Proceso | TEÑIDO POL
Metros | 371 | m. |  | Maquina | JET 1
Color | GRIS TOPO |  |  | Litros baño | 1200
g/m | 0.425 |  |  | RB | 7.610591
Remito | 6151
Auxiliares
KOLLASOL CDA |  |  | 0.3 | 360
BIAVIN 109 |  |  | 1 | 1200
ACIDO ACETICO |  |  | 2 | 2400
SARABID EP |  |  | 2 | 2400
Colorantes
Formula |  | % | gr.
PARDO LUMACRON SER 150% |  | 0.377 | 594.43475
RUBINA LUMACRON 2GFL CONC |  | 0.113 | 178.17275
AZUL LUMACRON F2GS 200% |  | 0.795 | 1253.51625
TELARES D SUR |  | GRIS TOPO | ORDEN | 993 | 2024-09-20
Formula |  | % | gr.
PARDO LUMACRON SER 150% |  | 0.377 | 594.43475
RUBINA LUMACRON 2GFL CONC |  | 0.113 | 178.17275
AZUL LUMACRON F2GS 200% |  | 0.795 | 1253.51625 | CONTROL DE PESADA
LAVADO DE FIBRA Y NEUTRALIZADO FINAL
SODA SOLWAY |  | 2 | 2400
HIDROSULFITO DE SODIO |  | 2 | 2400
ACIDO ACETICO |  | 1.5 | 1800

## TELARES D SUR TRACKER MNO 963
PROGRAMA N°2 |  | TEMPERATURA.130 °C |  | OP.TECNOTEX
Cliente | TELARES D SUR |  |  | Fecha | 2024-09-20
Articulo | TRACKER |  |  | Material | POLIESTER
Ancho | 1.6 | m. |  | Orden | 963
Kilos | 158.525 | Kg. |  | Proceso | TEÑIDO POL
Metros | 373 | m. |  | Maquina | JET 1
Color | MARINO 206 |  |  | Litros baño | 1200
g/m | 0.425 |  |  | RB | 7.569784
Remito | 6156
Auxiliares
KOLLASOL CDA |  |  | 0.3 | 360
BIAVIN 109 |  |  | 1 | 1200
ACIDO ACETICO |  |  | 2 | 2400
SARABID EP |  |  | 2 | 2400
MUESTRA
Colorantes
Formula |  | % | gr.
PARDO AMARILLO SERILENE RLS 150% |  | 0.26 | 412.165
RUBINA LUMACRON 2GFL CONC |  | 0.075 | 118.89375
AZUL MARINO DIANIX CC |  | 1.6 | 2536.4
TELARES D SUR | MARINO 206 |  | ORDEN | 963 | 2024-09-20
Colorantes
Formula |  | % | gr.
PARDO AMARILLO SERILENE RLS 150% |  | 0.26 | 412.165
RUBINA LUMACRON 2GFL CONC |  | 0.075 | 118.89375
AZUL MARINO DIANIX CC |  | 1.6 | 2536.4 | CONTROL DE PESADA
LAVADO DE FIBRA Y NEUTRALIZADO FINAL
SODA SOLWAY |  | 2 | 2400
HIDROSULFITO DE SODIO |  | 2 | 2400
ACIDO ACETICO |  | 1.5 | 1800

## TELARES D SUR TRACKER MNO 962
PROGRAMA N°2 |  | TEMPERATURA.130 °C |  | OP.TECNOTEX
Cliente | TELARES D SUR |  |  | Fecha | 2024-09-20
Articulo | TRACKER |  |  | Material | POLIESTER
Ancho | 1.6 | m. |  | Orden | 962
Kilos | 157.675 | Kg. |  | Proceso | TEÑIDO POL
Metros | 371 | m. |  | Maquina | JET 1
Color | MARINO 206 |  |  | Litros baño | 1200
g/m | 0.425 |  |  | RB | 7.610591
Remito | 6156
Auxiliares
KOLLASOL CDA |  |  | 0.3 | 360
BIAVIN 109 |  |  | 1 | 1200
ACIDO ACETICO |  |  | 2 | 2400
SARABID EP |  |  | 2 | 2400
MUESTRA
Colorantes
Formula |  | % | gr.
PARDO AMARILLO SERILENE RLS 150% |  | 0.26 | 409.955
RUBINA LUMACRON 2GFL CONC |  | 0.075 | 118.25625
AZUL MARINO DIANIX CC |  | 1.6 | 2522.8
TELARES D SUR | MARINO 206 |  | ORDEN | 962 | 2024-09-20
Colorantes
Formula |  | % | gr.
PARDO AMARILLO SERILENE RLS 150% |  | 0.26 | 409.955
RUBINA LUMACRON 2GFL CONC |  | 0.075 | 118.25625
AZUL MARINO DIANIX CC |  | 1.6 | 2522.8 | CONTROL DE PESADA
LAVADO DE FIBRA Y NEUTRALIZADO FINAL
SODA SOLWAY |  | 2 | 2400
HIDROSULFITO DE SODIO |  | 2 | 2400
ACIDO ACETICO |  | 1.5 | 1800

## TELARES D SUR TRACKER MNO 961
PROGRAMA N°2 |  | TEMPERATURA.130 °C |  | OP.TECNOTEX
Cliente | TELARES D SUR |  |  | Fecha | 2024-09-20
Articulo | TRACKER |  |  | Material | POLIESTER
Ancho | 1.6 | m. |  | Orden | 961
Kilos | 155.975 | Kg. |  | Proceso | TEÑIDO POL
Metros | 367 | m. |  | Maquina | JET 1
Color | MARINO 206 |  |  | Litros baño | 1200
g/m | 0.425 |  |  | RB | 7.693541
Remito | 6156
Auxiliares
KOLLASOL CDA |  |  | 0.3 | 360
BIAVIN 109 |  |  | 1 | 1200
ACIDO ACETICO |  |  | 2 | 2400
SARABID EP |  |  | 2 | 2400
MUESTRA
Colorantes
Formula |  | % | gr.
PARDO AMARILLO SERILENE RLS 150% |  | 0.26 | 405.535
RUBINA LUMACRON 2GFL CONC |  | 0.075 | 116.98125
AZUL MARINO DIANIX CC |  | 1.6 | 2495.6
TELARES D SUR | MARINO 206 |  | ORDEN | 961 | 2024-09-20
Colorantes
Formula |  | % | gr.
PARDO AMARILLO SERILENE RLS 150% |  | 0.26 | 405.535
RUBINA LUMACRON 2GFL CONC |  | 0.075 | 116.98125
AZUL MARINO DIANIX CC |  | 1.6 | 2495.6 | CONTROL DE PESADA
LAVADO DE FIBRA Y NEUTRALIZADO FINAL
SODA SOLWAY |  | 2 | 2400
HIDROSULFITO DE SODIO |  | 2 | 2400
ACIDO ACETICO |  | 1.5 | 1800

## TELARES D S TRK ROJO NUEVO 960
PROGRAMA N°2 |  | TEMPERATURA 130°C |  | OP. TECNOTEX
Cliente | TELARES D SUR |  |  | Fecha | 2024-09-20
Articulo | TRACKER |  |  | Material | POLIESTER
Ancho | 1.62 | m. |  | Orden | 960
Kilos | 163.2 | Kg. |  | Proceso | TEÑIDO POL
Metros | 384 | m. |  | Maquina | JET 1
Color | ROJO 2023 |  |  | Litros baño | 1200
g/m | 0.425 |  |  | RB | 7.352941
Remito | 5583
Auxiliares
KOLLASOL CDA |  |  | 0.3 | 360
BIAVIN 109 |  |  | 1 | 1200
ACIDO ACETICO |  |  | 2 | 2400
SARABID EP |  |  | 2 | 2400
Colorantes
Formula |  | % | gr.
PARDO LUMACRON SER 150% |  | 0.2 | 326.4
ROJO SYNOLON SE-BLS KISKO |  | 2.25 | 3672
TELARES D SUR |  | ROJO 2023 | ORDEN | 960 | 2024-09-20
Formula |  | % | gr.
PARDO LUMACRON SER 150% |  | 0.2 | 326.4
ROJO SYNOLON SE-BLS KISKO |  | 2.25 | 3672
CONTROL DE PESADA
LAVADO DE FIBRA Y NEUTRALIZADO FINAL
SODA SOLWAY |  | 2 | 2400
HIDROSULFITO DE SODIO |  | 2 | 2400
ACIDO ACETICO |  | 1.5 | 1800

## TELARES D S TRK ROJO NUEVO 959
PROGRAMA N°2 |  | TEMPERATURA 130°C |  | OP. TECNOTEX
Cliente | TELARES D SUR |  |  | Fecha | 2024-09-20
Articulo | TRACKER |  |  | Material | POLIESTER
Ancho | 1.62 | m. |  | Orden | 959
Kilos | 156.825 | Kg. |  | Proceso | TEÑIDO POL
Metros | 369 | m. |  | Maquina | JET 1
Color | ROJO 2023 |  |  | Litros baño | 1200
g/m | 0.425 |  |  | RB | 7.651841
Remito | 5583
Auxiliares
KOLLASOL CDA |  |  | 0.3 | 360
BIAVIN 109 |  |  | 1 | 1200
ACIDO ACETICO |  |  | 2 | 2400
SARABID EP |  |  | 2 | 2400
Colorantes
Formula |  | % | gr.
PARDO LUMACRON SER 150% |  | 0.2 | 313.65
ROJO SYNOLON SE-BLS KISKO |  | 2.25 | 3528.5625
TELARES D SUR |  | ROJO 2023 | ORDEN | 959 | 2024-09-20
Formula |  | % | gr.
PARDO LUMACRON SER 150% |  | 0.24 | 376.38
ROJO SYNOLON SE-BLS KISKO |  | 2.25 | 3528.5625
CONTROL DE PESADA
LAVADO DE FIBRA Y NEUTRALIZADO FINAL
SODA SOLWAY |  | 2 | 2400
HIDROSULFITO DE SODIO |  | 2 | 2400
ACIDO ACETICO |  | 1.5 | 1800

## TELARES D S TRK ROJO NUEVO 958
PROGRAMA N°2 |  | TEMPERATURA 130°C |  | OP. TECNOTEX
Cliente | TELARES D SUR |  |  | Fecha | 2024-09-20
Articulo | TRACKER |  |  | Material | POLIESTER
Ancho | 1.62 | m. |  | Orden | 958
Kilos | 153 | Kg. |  | Proceso | TEÑIDO POL
Metros | 360 | m. |  | Maquina | JET 1
Color | ROJO 2023 |  |  | Litros baño | 1200
g/m | 0.425 |  |  | RB | 7.843137
Remito | 5583
Auxiliares
KOLLASOL CDA |  |  | 0.3 | 360
BIAVIN 109 |  |  | 1 | 1200
ACIDO ACETICO |  |  | 2 | 2400
SARABID EP |  |  | 2 | 2400
Colorantes
Formula |  | % | gr.
PARDO LUMACRON SER 150% |  | 0.2 | 306
ROJO SYNOLON SE-BLS KISKO |  | 2.25 | 3442.5
TELARES D SUR |  | ROJO 2023 | ORDEN | 958 | 2024-09-20
Formula |  | % | gr.
PARDO LUMACRON SER 150% |  | 0.24 | 367.2
ROJO SYNOLON SE-BLS KISKO |  | 2.25 | 3442.5
CONTROL DE PESADA
LAVADO DE FIBRA Y NEUTRALIZADO FINAL
SODA SOLWAY |  | 2 | 2400
HIDROSULFITO DE SODIO |  | 2 | 2400
ACIDO ACETICO |  | 1.5 | 1800

## TELARES D SUR TRACKER ROJO 924
PROGRAMA N°2 |  | TEMPERATURA 130°C |  | OP. TECNOTEX
Cliente | TELARES D SUR |  |  | Fecha | 2024-09-20
Articulo | TRACKER |  |  | Material | POLIESTER
Ancho | 1.62 | m. |  | Orden | 924
Kilos | 158.1 | Kg. |  | Proceso | TEÑIDO POL
Metros | 372 | m. |  | Maquina | JET 1
Color | ROJO |  |  | Litros baño | 1200
g/m | 0.425 |  |  | RB | 7.590133
Remito | 5759
Auxiliares
KOLLASOL CDA |  |  | 0.3 | 360
BIAVIN 109 |  |  | 1 | 1200
ACIDO ACETICO |  |  | 2 | 2400
SARABID EP |  |  | 2 | 2400
Colorantes
Formula |  | % | gr.
PARDO LUMACRON SER 150% |  | 0.24 | 379.44
RUBINA LUMACRON 2GFL CONC |  | 0.415 | 656.115
ROJO SYNOLON KISKO SE BLS |  | 2.82 | 4458.42
TELARES D SUR |  | ROJO | ORDEN | 924 | 2024-09-20
Formula |  | % | gr.
PARDO LUMACRON SER 150% |  | 0.24 | 379.44
RUBINA LUMACRON 2GFL CONC |  | 0.415 | 656.115
ROJO SYNOLON KISKO SE BLS |  | 2.82 | 4458.42 | CONTROL DE PESADA
LAVADO DE FIBRA Y NEUTRALIZADO FINAL
SODA SOLWAY |  | 2 | 2400
HIDROSULFITO DE SODIO |  | 2 | 2400
ACIDO ACETICO |  | 1.5 | 1800

## TELARES D SUR TRACKER ROJO 923
PROGRAMA N°2 |  | TEMPERATURA 130°C |  | OP. TECNOTEX
Cliente | TELARES D SUR |  |  | Fecha | 2024-09-20
Articulo | TRACKER |  |  | Material | POLIESTER
Ancho | 1.62 | m. |  | Orden | 923
Kilos | 153 | Kg. |  | Proceso | TEÑIDO POL
Metros | 360 | m. |  | Maquina | JET 1
Color | ROJO |  |  | Litros baño | 1200
g/m | 0.425 |  |  | RB | 7.843137
Remito | 5759
Auxiliares
KOLLASOL CDA |  |  | 0.3 | 360
BIAVIN 109 |  |  | 1 | 1200
ACIDO ACETICO |  |  | 2 | 2400
SARABID EP |  |  | 2 | 2400
Colorantes
Formula |  | % | gr.
PARDO LUMACRON SER 150% |  | 0.24 | 367.2
RUBINA LUMACRON 2GFL CONC |  | 0.415 | 634.95
ROJO SYNOLON KISKO SE BLS |  | 2.82 | 4314.6
TELARES D SUR |  | ROJO | ORDEN | 923 | 2024-09-20
Formula |  | % | gr.
PARDO LUMACRON SER 150% |  | 0.24 | 367.2
RUBINA LUMACRON 2GFL CONC |  | 0.415 | 634.95
ROJO SYNOLON KISKO SE BLS |  | 2.82 | 4314.6 | CONTROL DE PESADA
LAVADO DE FIBRA Y NEUTRALIZADO FINAL
SODA SOLWAY |  | 2 | 2400
HIDROSULFITO DE SODIO |  | 2 | 2400
ACIDO ACETICO |  | 1.5 | 1800

## TELARES D SUR TRACKER ROJO 922
PROGRAMA N°2 |  | TEMPERATURA 130°C |  | OP. TECNOTEX
Cliente | TELARES D SUR |  |  | Fecha | 2024-09-20
Articulo | TRACKER |  |  | Material | POLIESTER
Ancho | 1.62 | m. |  | Orden | 922
Kilos | 158.1 | Kg. |  | Proceso | TEÑIDO POL
Metros | 372 | m. |  | Maquina | JET 1
Color | ROJO |  |  | Litros baño | 1200
g/m | 0.425 |  |  | RB | 7.590133
Remito | 5759
Auxiliares
KOLLASOL CDA |  |  | 0.3 | 360
BIAVIN 109 |  |  | 1 | 1200
ACIDO ACETICO |  |  | 2 | 2400
SARABID EP |  |  | 2 | 2400
Colorantes
Formula |  | % | gr.
PARDO LUMACRON SER 150% |  | 0.24 | 379.44
RUBINA LUMACRON 2GFL CONC |  | 0.415 | 656.115
ROJO SYNOLON KISKO SE BLS |  | 2.82 | 4458.42
TELARES D SUR |  | ROJO | ORDEN | 922 | 2024-09-20
Formula |  | % | gr.
PARDO LUMACRON SER 150% |  | 0.24 | 379.44
RUBINA LUMACRON 2GFL CONC |  | 0.415 | 656.115
ROJO SYNOLON KISKO SE BLS |  | 2.82 | 4458.42 | CONTROL DE PESADA
LAVADO DE FIBRA Y NEUTRALIZADO FINAL
SODA SOLWAY |  | 2 | 2400
HIDROSULFITO DE SODIO |  | 2 | 2400
ACIDO ACETICO |  | 1.5 | 1800

## TELARES D SUR TRACK NARANJA 909
PROGRAMA N°2 |  | TEMPERATURA.130 °C |  | OP.TECNOTEX
Cliente | TELARES D SUR |  |  | Fecha | 2024-09-20
Articulo | TRACKER |  |  | Material | POLIESTER
Ancho | 1.62 | m. |  | Orden | 909
Kilos | 155.55 | Kg. |  | Proceso | TEÑIDO
Metros | 366 | m. |  | Maquina | JET 1
Color | NARANJA 202 |  |  | Litros baño | 1200
g/m | 0.425 |  |  | RB | 7.714561
Remito | 5580
Auxiliares
KOLLASOL CDA |  |  | 0.3
BIAVIN 109 |  |  | 1 | 1200
ACIDO ACETICO |  |  | 2 | 2400
SARABID EP |  |  | 2 | 2400
MUESTRA
Colorantes
Formula |  | % | gr.
NARANJA LUMACRON H3R |  | 1.65 | 2566.575
RUBINA LUMACRON 2GFL CONC |  | 0.09 | 139.995
TELARES D SUR | NARANJA 202 |  | ORDEN | 909 | 2024-09-20
Colorantes
Formula |  | % | gr.
NARANJA LUMACRON H3R |  | 1.65 | 2566.575
RUBINA LUMACRON 2GFL CONC |  | 0.09 | 139.995
CONTROL DE PESADA
LAVADO DE FIBRA Y NEUTRALIZADO FINAL
SODA SOLWAY |  | 2 | 2400
HIDROSULFITO DE SODIO |  | 2 | 2400
ACIDO ACETICO |  | 1.5 | 1800

## TELARES D SUR TRACK NARANJA 908
PROGRAMA N°2 |  | TEMPERATURA.130 °C |  | OP.TECNOTEX
Cliente | TELARES D SUR |  |  | Fecha | 2024-09-20
Articulo | TRACKER |  |  | Material | POLIESTER
Ancho | 1.62 | m. |  | Orden | 908
Kilos | 144.075 | Kg. |  | Proceso | TEÑIDO
Metros | 339 | m. |  | Maquina | JET 1
Color | NARANJA 202 |  |  | Litros baño | 1200
g/m | 0.425 |  |  | RB | 8.328995
Remito | 5580
Auxiliares
KOLLASOL CDA |  |  | 0.3
BIAVIN 109 |  |  | 1 | 1200
ACIDO ACETICO |  |  | 2 | 2400
SARABID EP |  |  | 2 | 2400
MUESTRA
Colorantes
Formula |  | % | gr.
NARANJA LUMACRON H3R |  | 1.65 | 2377.2375
RUBINA LUMACRON 2GFL CONC |  | 0.09 | 129.6675
TELARES D SUR | NARANJA 202 |  | ORDEN | 908 | 2024-09-20
Colorantes
Formula |  | % | gr.
NARANJA LUMACRON H3R |  | 1.65 | 2377.2375
RUBINA LUMACRON 2GFL CONC |  | 0.09 | 129.6675
CONTROL DE PESADA
LAVADO DE FIBRA Y NEUTRALIZADO FINAL
SODA SOLWAY |  | 2 | 2400
HIDROSULFITO DE SODIO |  | 2 | 2400
ACIDO ACETICO |  | 1.5 | 1800

## TELARES D SUR TRACK NARANJA 907
PROGRAMA N°2 |  | TEMPERATURA.130 °C |  | OP.TECNOTEX
Cliente | TELARES D SUR |  |  | Fecha | 2024-09-20
Articulo | TRACKER |  |  | Material | POLIESTER
Ancho | 1.62 | m. |  | Orden | 907
Kilos | 153 | Kg. |  | Proceso | TEÑIDO
Metros | 360 | m. |  | Maquina | JET 1
Color | NARANJA 202 |  |  | Litros baño | 1200
g/m | 0.425 |  |  | RB | 7.843137
Remito | 5580
Auxiliares
KOLLASOL CDA |  |  | 0.3
BIAVIN 109 |  |  | 1 | 1200
ACIDO ACETICO |  |  | 2 | 2400
SARABID EP |  |  | 2 | 2400
MUESTRA
Colorantes
Formula |  | % | gr.
NARANJA LUMACRON H3R |  | 1.65 | 2524.5
RUBINA LUMACRON 2GFL CONC |  | 0.09 | 137.7
TELARES D SUR | NARANJA 202 |  | ORDEN | 907 | 2024-09-20
Colorantes
Formula |  | % | gr.
NARANJA LUMACRON H3R |  | 1.65 | 2524.5
RUBINA LUMACRON 2GFL CONC |  | 0.09 | 137.7
CONTROL DE PESADA
LAVADO DE FIBRA Y NEUTRALIZADO FINAL
SODA SOLWAY |  | 2 | 2400
HIDROSULFITO DE SODIO |  | 2 | 2400
ACIDO ACETICO |  | 1.5 | 1800

## TELARES D SUR ROMBO CELEST 906
PROGRAMA N°2 |  | TEMPERATURA 130°C |  | OP.TECNOTEX
cliente | TELARES DEL SUR |  |  | Fecha | 2024-09-20
Articulo | ROMBO |  |  | Material | POL 100%
Ancho | 1.55 | m. |  | Orden | 906
Kilos | 97.944 | Kg. |  | Proceso | TEÑIDO POL
Metros | 636 | m. |  | Maquina | JIGGERS 1
Color | CELESTE |  |  | Litros baño | 1200
g/m | 0.154 |  |  | RB | 12.2519
Remito | 5726 |  |  | REPTOCESO X MANCHAS
Auxiliares
BIAVIN 109 |  |  | 0.5 | 600
SARABID EP |  |  | 2 | 2400
ACIDO ACETICO |  |  | 2 | 2400
Colorantes |  |  |  |  | MUESTRA
Formula |  | % | gr.
ROJO SERILENE 2BL 200%SEIPAC |  | 0.0021 | 2.056824
AZUL LUMACRON FBLE 150% |  | 0.102 | 99.90288
TELARES DEL SUR | CELESTE |  | Orden | 906 | 2024-09-20
Formula |  | % | gr.
ROJO SERILENE 2BL 200%SEIPAC |  | 0.0021 | 2.056824
AZUL LUMACRON FBLE 150% |  | 0.102 | 99.90288 | CONTROL DE PESADA

## TELARES D SUR TRACKER ARENA 903
PROGRAMA N°2 |  | TEMPERATURA.130 °C |  | OP.TECNOTEX
Cliente | TELARES D SUR |  |  | Fecha | 2024-09-20
Articulo | TRACKER |  |  | Material | POLIESTER
Ancho | 1.62 | m. |  | Orden | 903
Kilos | 144.5 | Kg. |  | Proceso | TEÑIDO POL
Metros | 340 | m. |  | Maquina | JET 1
Color | ARENA 227 |  |  | Litros baño | 1200
g/m | 0.425 |  |  | RB | 8.304498
Remito | 5140
Auxiliares
KOLLASOL CDA |  |  | 0.3 | 360
BIAVIN 109 |  |  | 1 | 1200
ACIDO ACETICO |  |  | 2 | 2400
SARABID EP |  |  | 2 | 2400
MUESTRA
Colorantes
Formula |  | % | gr.
PARDO LUMACRON SER 150% |  | 0.14 | 202.3
RUBINA LUMACRON 2GFL CONC |  | 0.004 | 5.78
AZUL LUMACRON FBLE 150% |  | 0.031 | 44.795
TELARES D SUR | ARENA 227 |  | ORDEN | 903 | 2024-09-20
Colorantes
Formula |  | % | gr.
PARDO LUMACRON SER 150% |  | 0.14 | 202.3
RUBINA LUMACRON 2GFL CONC |  | 0.004 | 5.78
AZUL LUMACRON FBLE 150% |  | 0.031 | 44.795 | CONTROL DE PESADA
LAVADO DE FIBRA Y NEUTRALIZADO FINAL
SODA SOLWAY |  | 2 | 2400
HIDROSULFITO DE SODIO |  | 2 | 2400
ACIDO ACETICO |  | 1.5 | 1800

## TELARES D SUR TRACKER ARENA 902
PROGRAMA N°2 |  | TEMPERATURA.130 °C |  | OP.TECNOTEX
Cliente | TELARES D SUR |  |  | Fecha | 2024-09-20
Articulo | TRACKER |  |  | Material | POLIESTER
Ancho | 1.62 | m. |  | Orden | 902
Kilos | 143.65 | Kg. |  | Proceso | TEÑIDO POL
Metros | 338 | m. |  | Maquina | JET 1
Color | ARENA 227 |  |  | Litros baño | 1200
g/m | 0.425 |  |  | RB | 8.353637
Remito | 5140
Auxiliares
KOLLASOL CDA |  |  | 0.3 | 360
BIAVIN 109 |  |  | 1 | 1200
ACIDO ACETICO |  |  | 2 | 2400
SARABID EP |  |  | 2 | 2400
MUESTRA
Colorantes
Formula |  | % | gr.
PARDO LUMACRON SER 150% |  | 0.14 | 201.11
RUBINA LUMACRON 2GFL CONC |  | 0.004 | 5.746
AZUL LUMACRON FBLE 150% |  | 0.031 | 44.5315
TELARES D SUR | ARENA 227 |  | ORDEN | 902 | 2024-09-20
Colorantes
Formula |  | % | gr.
PARDO LUMACRON SER 150% |  | 0.14 | 201.11
RUBINA LUMACRON 2GFL CONC |  | 0.004 | 5.746
AZUL LUMACRON FBLE 150% |  | 0.031 | 44.5315 | CONTROL DE PESADA
LAVADO DE FIBRA Y NEUTRALIZADO FINAL
SODA SOLWAY |  | 2 | 2400
HIDROSULFITO DE SODIO |  | 2 | 2400
ACIDO ACETICO |  | 1.5 | 1800

## TELARES D SUR TRACKER ARENA 901
PROGRAMA N°2 |  | TEMPERATURA.130 °C |  | OP.TECNOTEX
Cliente | TELARES D SUR |  |  | Fecha | 2024-09-20
Articulo | TRACKER |  |  | Material | POLIESTER
Ancho | 1.62 | m. |  | Orden | 901
Kilos | 142.8 | Kg. |  | Proceso | TEÑIDO POL
Metros | 336 | m. |  | Maquina | JET 1
Color | ARENA 227 |  |  | Litros baño | 1200
g/m | 0.425 |  |  | RB | 8.403361
Remito | 5140
Auxiliares
KOLLASOL CDA |  |  | 0.3 | 360
BIAVIN 109 |  |  | 1 | 1200
ACIDO ACETICO |  |  | 2 | 2400
SARABID EP |  |  | 2 | 2400
MUESTRA
Colorantes
Formula |  | % | gr.
PARDO LUMACRON SER 150% |  | 0.14 | 199.92
RUBINA LUMACRON 2GFL CONC |  | 0.004 | 5.712
AZUL LUMACRON FBLE 150% |  | 0.031 | 44.268
TELARES D SUR | ARENA 227 |  | ORDEN | 901 | 2024-09-20
Colorantes
Formula |  | % | gr.
PARDO LUMACRON SER 150% |  | 0.14 | 199.92
RUBINA LUMACRON 2GFL CONC |  | 0.004 | 5.712
AZUL LUMACRON FBLE 150% |  | 0.031 | 44.268 | CONTROL DE PESADA
LAVADO DE FIBRA Y NEUTRALIZADO FINAL
SODA SOLWAY |  | 2 | 2400
HIDROSULFITO DE SODIO |  | 2 | 2400
ACIDO ACETICO |  | 1.5 | 1800

## TELARES D SUR TRACK FRANCIA 900
PROGRAMA N°2 |  | TEMPERATURA 130°C |  | OP. TECNOTEX
Cliente | TELARES DEL SUR |  |  | Fecha | 2024-09-20
Articulo | TRACKER |  |  | Material | POLIESTER
Ancho | 1.62 | m. |  | Orden | 900
Kilos | 151.725 | Kg. |  | Proceso | TEÑIDO POL
Metros | 357 | m. |  | Maquina | JET 1
Color | FRANCIA |  |  | Litros baño | 1200
g/m | 0.425 |  |  | RB | 7.909046
Remito | 5581
Auxiliares
KOLLASOL CDA |  |  | 0.5 | 600
BIAVIN 109 |  |  | 1 | 1200
ACIDO ACETICO |  |  | 2 | 2400
SARABID EP |  |  | 2 | 2400
MUESTRA
Colorantes
Formula |  | % | gr.
AZUL LUMACRON FBLE 150% |  | 1.2 | 1820.7
TELARES DEL SUR |  | FRANCIA | Orden | 900 | 2024-09-20
Formula |  | % | gr.
AZUL LUMACRON FBLE 150% |  | 1.2 | 1820.7
CONTROL DE PESADA
SODA SOLWAY |  | 2 | 2400
HIDROSULFITO DE SODIO |  | 2 | 2400
ACIDO ACETICO |  | 1.5 | 1800

## TELARES D SUR TRACK FRANCIA 899
PROGRAMA N°2 |  | TEMPERATURA 130°C |  | OP. TECNOTEX
Cliente | TELARES DEL SUR |  |  | Fecha | 2024-09-20
Articulo | TRACKER |  |  | Material | POLIESTER
Ancho | 1.62 | m. |  | Orden | 899
Kilos | 155.975 | Kg. |  | Proceso | TEÑIDO POL
Metros | 367 | m. |  | Maquina | JET 1
Color | FRANCIA |  |  | Litros baño | 1200
g/m | 0.425 |  |  | RB | 7.693541
Remito | 5581
Auxiliares
KOLLASOL CDA |  |  | 0.5 | 600
BIAVIN 109 |  |  | 1 | 1200
ACIDO ACETICO |  |  | 2 | 2400
SARABID EP |  |  | 2 | 2400
MUESTRA
Colorantes
Formula |  | % | gr.
AZUL LUMACRON FBLE 150% |  | 1.2 | 1871.7
TELARES DEL SUR |  | FRANCIA | Orden | 899 | 2024-09-20
Formula |  | % | gr.
AZUL LUMACRON FBLE 150% |  | 1.2 | 1871.7
CONTROL DE PESADA
SODA SOLWAY |  | 2 | 2400
HIDROSULFITO DE SODIO |  | 2 | 2400
ACIDO ACETICO |  | 1.5 | 1800

## TELARES D SUR TRACK FRANCIA 898
PROGRAMA N°2 |  | TEMPERATURA 130°C |  | OP. TECNOTEX
Cliente | TELARES DEL SUR |  |  | Fecha | 2024-09-20
Articulo | TRACKER |  |  | Material | POLIESTER
Ancho | 1.62 | m. |  | Orden | 898
Kilos | 151.3 | Kg. |  | Proceso | TEÑIDO POL
Metros | 356 | m. |  | Maquina | JET 1
Color | FRANCIA |  |  | Litros baño | 1200
g/m | 0.425 |  |  | RB | 7.931262
Remito | 5581
Auxiliares
KOLLASOL CDA |  |  | 0.5 | 600
BIAVIN 109 |  |  | 1 | 1200
ACIDO ACETICO |  |  | 2 | 2400
SARABID EP |  |  | 2 | 2400
MUESTRA
Colorantes
Formula |  | % | gr.
AZUL LUMACRON FBLE 150% |  | 1.2 | 1815.6
TELARES DEL SUR |  | FRANCIA | Orden | 898 | 2024-09-20
Formula |  | % | gr.
AZUL LUMACRON FBLE 150% |  | 1.2 | 1815.6
CONTROL DE PESADA
SODA SOLWAY |  | 2 | 2400
HIDROSULFITO DE SODIO |  | 2 | 2400
ACIDO ACETICO |  | 1.5 | 1800

## TELARES D SUR TRACKER MNO 877
PROGRAMA N°1 |  | TEMPERATURA.130 °C |  | OP.TECNOTEX
Cliente | TELARES D SUR |  |  | Fecha | 2024-09-20
Articulo | TRACKER |  |  | Material | POLIESTER
Ancho | 1.6 | m. |  | Orden | 877
Kilos | 153 | Kg. |  | Proceso | TEÑIDO POL
Metros | 360 | m. |  | Maquina | JET 1
Color | MARINO |  |  | Litros baño | 1200
g/m | 0.425 |  |  | RB | 7.843137
Remito | 5391
Auxiliares
KOLLASOL CDA |  |  | 0.3 | 360
BIAVIN 109 |  |  | 1 | 1200
ACIDO ACETICO |  |  | 2 | 2400
SARABID EP |  |  | 2 | 2400
MUESTRA
Colorantes
Formula |  | % | gr.
PARDO AMARILLO SERILENE RLS 150% |  | 0.26 | 397.8
RUBINA LUMACRON 2GFL CONC |  | 0.075 | 114.75
AZUL MARINO DIANIX CC |  | 1.6 | 2448
TELARES D SUR | MARINO |  | ORDEN | 877 | 2024-09-20
Colorantes
Formula |  | % | gr.
PARDO AMARILLO SERILENE RLS 150% |  | 0.26 | 397.8
RUBINA LUMACRON 2GFL CONC |  | 0.075 | 114.75
AZUL MARINO DIANIX CC |  | 1.6 | 2448 | CONTROL DE PESADA
LAVADO DE FIBRA Y NEUTRALIZADO FINAL
SODA SOLWAY |  | 2 | 2400
HIDROSULFITO DE SODIO |  | 2 | 2400
ACIDO ACETICO |  | 1.5 | 1800

## TELARES D SUR TRACKER MNO 876
PROGRAMA N°1 |  | TEMPERATURA.130 °C |  | OP.TECNOTEX
Cliente | TELARES D SUR |  |  | Fecha | 2024-09-20
Articulo | TRACKER |  |  | Material | POLIESTER
Ancho | 1.6 | m. |  | Orden | 876
Kilos | 153.85 | Kg. |  | Proceso | TEÑIDO POL
Metros | 362 | m. |  | Maquina | JET 1
Color | MARINO |  |  | Litros baño | 1200
g/m | 0.425 |  |  | RB | 7.799805
Remito | 5391
Auxiliares
KOLLASOL CDA |  |  | 0.3 | 360
BIAVIN 109 |  |  | 1 | 1200
ACIDO ACETICO |  |  | 2 | 2400
SARABID EP |  |  | 2 | 2400
MUESTRA
Colorantes
Formula |  | % | gr.
PARDO AMARILLO SERILENE RLS 150% |  | 0.26 | 400.01
RUBINA LUMACRON 2GFL CONC |  | 0.075 | 115.3875
AZUL MARINO DIANIX CC |  | 1.6 | 2461.6
TELARES D SUR | MARINO |  | ORDEN | 876 | 2024-09-20
Colorantes
Formula |  | % | gr.
PARDO AMARILLO SERILENE RLS 150% |  | 0.26 | 400.01
RUBINA LUMACRON 2GFL CONC |  | 0.075 | 115.3875
AZUL MARINO DIANIX CC |  | 1.6 | 2461.6 | CONTROL DE PESADA
LAVADO DE FIBRA Y NEUTRALIZADO FINAL
SODA SOLWAY |  | 2 | 2400
HIDROSULFITO DE SODIO |  | 2 | 2400
ACIDO ACETICO |  | 1.5 | 1800

## TELARES D SUR TRACKER MNO 875
PROGRAMA N°1 |  | TEMPERATURA.130 °C |  | OP.TECNOTEX
Cliente | TELARES D SUR |  |  | Fecha | 2024-09-20
Articulo | TRACKER |  |  | Material | POLIESTER
Ancho | 1.6 | m. |  | Orden | 875
Kilos | 158.525 | Kg. |  | Proceso | TEÑIDO POL
Metros | 373 | m. |  | Maquina | JET 1
Color | MARINO |  |  | Litros baño | 1200
g/m | 0.425 |  |  | RB | 7.569784
Remito | 5391
Auxiliares
KOLLASOL CDA |  |  | 0.3 | 360
BIAVIN 109 |  |  | 1 | 1200
ACIDO ACETICO |  |  | 2 | 2400
SARABID EP |  |  | 2 | 2400
MUESTRA
Colorantes
Formula |  | % | gr.
PARDO AMARILLO SERILENE RLS 150% |  | 0.26 | 412.165
RUBINA LUMACRON 2GFL CONC |  | 0.075 | 118.89375
AZUL MARINO DIANIX CC |  | 1.6 | 2536.4
TELARES D SUR | MARINO |  | ORDEN | 875 | 2024-09-20
Colorantes
Formula |  | % | gr.
PARDO AMARILLO SERILENE RLS 150% |  | 0.26 | 412.165
RUBINA LUMACRON 2GFL CONC |  | 0.075 | 118.89375
AZUL MARINO DIANIX CC |  | 1.6 | 2536.4 | CONTROL DE PESADA
LAVADO DE FIBRA Y NEUTRALIZADO FINAL
SODA SOLWAY |  | 2 | 2400
HIDROSULFITO DE SODIO |  | 2 | 2400
ACIDO ACETICO |  | 1.5 | 1800

## TELARES D SUR ROMBO CELEST 859
MAQUINA .JIGGER |  | TEMPERATURA 98°C |  | OP.TECNOTEX
cliente | TELARES DEL SUR |  |  | Fecha | 2024-09-20
Articulo | ROMBO |  |  | Material | POL 100%
Ancho | 1.55 | m. |  | Orden | 859
Kilos | 97.944 | Kg. |  | Proceso | TEÑIDO POL
Metros | 636 | m. |  | Maquina | JIGGERS 1
Color | CELESTE |  |  | Litros baño | 600
g/m | 0.154 |  |  | RB | 6.12595
Remito | 5726
Auxiliares
TENZOL ZD |  |  | 1 | 600
DISPERKAL |  |  | 0.5 | 300
ACIDO ACETICO |  |  | 2 | 1200
TRANSVAL JET |  |  | 2 | 1200
Colorantes |  |  |  |  | MUESTRA
Formula |  | % | gr.
ROJO SERILENE 2BL 200%SEIPAC |  | 0.006 | 5.87664
AZUL LUMACRON FBLE 150% |  | 0.292 | 285.99648
TELARES DEL SUR | CELESTE |  | Orden | 859 | 2024-09-20
Formula |  | % | gr.
ROJO SERILENE 2BL 200%SEIPAC |  | 0.006 | 5.87664
AZUL LUMACRON FBLE 150% |  | 0.292 | 285.99648 | CONTROL DE PESADA

## TELARES D SUR TRACK FRANCIA 818
PROGRAMA N°4 |  | TEMPERATURA 130°C |  | OP. TECNOTEX
Cliente | TELARES DEL SUR |  |  | Fecha | 2024-09-20
Articulo | TRACKER |  |  | Material | POLIESTER
Ancho | 1.62 | m. |  | Orden | 818
Kilos | 153 | Kg. |  | Proceso | TEÑIDO POL
Metros | 360 | m. |  | Maquina | JET 1
Color | FRANCIA |  |  | Litros baño | 1200
g/m | 0.425 |  |  | RB | 7.843137
Remito | 5882
Auxiliares
KOLLASOL CDA |  |  | 0.5 | 600
BIAVIN 109 |  |  | 1 | 1200
ACIDO ACETICO |  |  | 2 | 2400
SARABID EP |  |  | 2 | 2400
MUESTRA
Colorantes
Formula |  | % | gr.
AZUL LUMACRON FBLE 150% |  | 1.2 | 1836
TELARES DEL SUR |  | FRANCIA | Orden | 818 | 2024-09-20
Formula |  | % | gr.
AZUL LUMACRON FBLE 150% |  | 1.2 | 1836
CONTROL DE PESADA
SODA SOLWAY |  | 2 | 2400
HIDROSULFITO DE SODIO |  | 2 | 2400
ACIDO ACETICO |  | 1.5 | 1800

## TELARES D SUR TRACK FRANCIA 817
PROGRAMA N°4 |  | TEMPERATURA 130°C |  | OP. TECNOTEX
Cliente | TELARES DEL SUR |  |  | Fecha | 2024-09-20
Articulo | TRACKER |  |  | Material | POLIESTER
Ancho | 1.62 | m. |  | Orden | 817
Kilos | 147.05 | Kg. |  | Proceso | TEÑIDO POL
Metros | 346 | m. |  | Maquina | JET 1
Color | FRANCIA |  |  | Litros baño | 1200
g/m | 0.425 |  |  | RB | 8.16049
Remito | 5882
Auxiliares
KOLLASOL CDA |  |  | 0.5 | 600
BIAVIN 109 |  |  | 1 | 1200
ACIDO ACETICO |  |  | 2 | 2400
SARABID EP |  |  | 2 | 2400
MUESTRA
Colorantes
Formula |  | % | gr.
AZUL LUMACRON FBLE 150% |  | 1.2 | 1764.6
TELARES DEL SUR |  | FRANCIA | Orden | 817 | 2024-09-20
Formula |  | % | gr.
AZUL LUMACRON FBLE 150% |  | 1.2 | 1764.6
CONTROL DE PESADA
SODA SOLWAY |  | 2 | 2400
HIDROSULFITO DE SODIO |  | 2 | 2400
ACIDO ACETICO |  | 1.5 | 1800

## TELARES D SUR TRACK FRANCIA 816
PROGRAMA N°4 |  | TEMPERATURA 130°C |  | OP. TECNOTEX
Cliente | TELARES DEL SUR |  |  | Fecha | 2024-09-20
Articulo | TRACKER |  |  | Material | POLIESTER
Ancho | 1.62 | m. |  | Orden | 816
Kilos | 142.375 | Kg. |  | Proceso | TEÑIDO POL
Metros | 335 | m. |  | Maquina | JET 1
Color | FRANCIA |  |  | Litros baño | 1200
g/m | 0.425 |  |  | RB | 8.428446
Remito | 5882
Auxiliares
KOLLASOL CDA |  |  | 0.5 | 600
BIAVIN 109 |  |  | 1 | 1200
ACIDO ACETICO |  |  | 2 | 2400
SARABID EP |  |  | 2 | 2400
MUESTRA
Colorantes
Formula |  | % | gr.
AZUL LUMACRON FBLE 150% |  | 1.2 | 1708.5
TELARES DEL SUR |  | FRANCIA | Orden | 816 | 2024-09-20
Formula |  | % | gr.
AZUL LUMACRON FBLE 150% |  | 1.2 | 1708.5
CONTROL DE PESADA
SODA SOLWAY |  | 2 | 2400
HIDROSULFITO DE SODIO |  | 2 | 2400
ACIDO ACETICO |  | 1.5 | 1800

## TELARES D SUR TRACK FRANCIA 810
PROGRAMA N°4 |  | TEMPERATURA 130°C |  | OP. TECNOTEX
Cliente | TELARES DEL SUR |  |  | Fecha | 2024-09-20
Articulo | TRACKER |  |  | Material | POLIESTER
Ancho | 1.62 | m. |  | Orden | 810
Kilos | 142.375 | Kg. |  | Proceso | TEÑIDO POL
Metros | 335 | m. |  | Maquina | JET 1
Color | FRANCIA |  |  | Litros baño | 1200
g/m | 0.425 |  |  | RB | 8.428446
Remito | 5883
Auxiliares
KOLLASOL CDA |  |  | 0.5 | 600
BIAVIN 109 |  |  | 1 | 1200
ACIDO ACETICO |  |  | 2 | 2400
SARABID EP |  |  | 2 | 2400
MUESTRA
Colorantes
Formula |  | % | gr.
AZUL LUMACRON FBLE 150% |  | 1.2 | 1708.5
TELARES DEL SUR |  | FRANCIA | Orden | 810 | 2024-09-20
Formula |  | % | gr.
AZUL LUMACRON FBLE 150% |  | 1.2 | 1708.5
CONTROL DE PESADA
SODA SOLWAY |  | 2 | 2400
HIDROSULFITO DE SODIO |  | 2 | 2400
ACIDO ACETICO |  | 1.5 | 1800

## TELARES D SUR TRACK FRANCIA 809
PROGRAMA N°4 |  | TEMPERATURA 130°C |  | OP. TECNOTEX
Cliente | TELARES DEL SUR |  |  | Fecha | 2024-09-20
Articulo | TRACKER |  |  | Material | POLIESTER
Ancho | 1.62 | m. |  | Orden | 809
Kilos | 133.875 | Kg. |  | Proceso | TEÑIDO POL
Metros | 315 | m. |  | Maquina | JET 1
Color | FRANCIA |  |  | Litros baño | 1200
g/m | 0.425 |  |  | RB | 8.963585
Remito | 5883
Auxiliares
KOLLASOL CDA |  |  | 0.5 | 600
BIAVIN 109 |  |  | 1 | 1200
ACIDO ACETICO |  |  | 2 | 2400
SARABID EP |  |  | 2 | 2400
MUESTRA
Colorantes
Formula |  | % | gr.
AZUL LUMACRON FBLE 150% |  | 1.2 | 1606.5
TELARES DEL SUR |  | FRANCIA | Orden | 809 | 2024-09-20
Formula |  | % | gr.
AZUL LUMACRON FBLE 150% |  | 1.2 | 1606.5
CONTROL DE PESADA
SODA SOLWAY |  | 2 | 2400
HIDROSULFITO DE SODIO |  | 2 | 2400
ACIDO ACETICO |  | 1.5 | 1800

## TELARES D SUR TRACK FRANCIA 808
PROGRAMA N°4 |  | TEMPERATURA 130°C |  | OP. TECNOTEX
Cliente | TELARES DEL SUR |  |  | Fecha | 2024-09-20
Articulo | TRACKER |  |  | Material | POLIESTER
Ancho | 1.62 | m. |  | Orden | 808
Kilos | 127.5 | Kg. |  | Proceso | TEÑIDO POL
Metros | 300 | m. |  | Maquina | JET 1
Color | FRANCIA |  |  | Litros baño | 1200
g/m | 0.425 |  |  | RB | 9.411765
Remito | 5883
Auxiliares
KOLLASOL CDA |  |  | 0.5 | 600
BIAVIN 109 |  |  | 1 | 1200
ACIDO ACETICO |  |  | 2 | 2400
SARABID EP |  |  | 2 | 2400
MUESTRA
Colorantes
Formula |  | % | gr.
AZUL LUMACRON FBLE 150% |  | 1.2 | 1530
TELARES DEL SUR |  | FRANCIA | Orden | 808 | 2024-09-20
Formula |  | % | gr.
AZUL LUMACRON FBLE 150% |  | 1.2 | 1530
CONTROL DE PESADA
SODA SOLWAY |  | 2 | 2400
HIDROSULFITO DE SODIO |  | 2 | 2400
ACIDO ACETICO |  | 1.5 | 1800

## TELARES D SUR TRACKER ROJO 796
PROGRAMA N°3 |  | TEMPERATURA 130°C |  | OP. TECNOTEX
Cliente | TELARES D SUR |  |  | Fecha | 2024-09-20
Articulo | TRACKER |  |  | Material | POLIESTER
Ancho | 1.62 | m. |  | Orden | 796
Kilos | 165.325 | Kg. |  | Proceso | TEÑIDO POL
Metros | 389 | m. |  | Maquina | JET 1
Color | ROJO |  |  | Litros baño | 1200
g/m | 0.425 |  |  | RB | 7.25843
Remito | 5758
Auxiliares
KOLLASOL CDA |  |  | 0.3 | 360
BIAVIN 109 |  |  | 1 | 1200
ACIDO ACETICO |  |  | 2 | 2400
SARABID EP |  |  | 2 | 2400
Colorantes
Formula |  | % | gr.
PARDO LUMACRON SER 150% |  | 0.24 | 396.78
RUBINA LUMACRON 2GFL CONC |  | 0.415 | 686.09875
ROJO SYNOLON KISKO SE BLS |  | 2.82 | 4662.165
TELARES D SUR |  | ROJO | ORDEN | 796 | 2024-09-20
Formula |  | % | gr.
PARDO LUMACRON SER 150% |  | 0.24 | 396.78
RUBINA LUMACRON 2GFL CONC |  | 0.415 | 686.09875
ROJO SYNOLON KISKO SE BLS |  | 2.82 | 4662.165 | CONTROL DE PESADA
LAVADO DE FIBRA Y NEUTRALIZADO FINAL
SODA SOLWAY |  | 2 | 2400
HIDROSULFITO DE SODIO |  | 2 | 2400
ACIDO ACETICO |  | 1.5 | 1800

## TELARES D SUR TRACKER ROJO 795
PROGRAMA N°3 |  | TEMPERATURA 130°C |  | OP. TECNOTEX
Cliente | TELARES D SUR |  |  | Fecha | 2024-09-20
Articulo | TRACKER |  |  | Material | POLIESTER
Ancho | 1.62 | m. |  | Orden | 795
Kilos | 166.6 | Kg. |  | Proceso | TEÑIDO POL
Metros | 392 | m. |  | Maquina | JET 1
Color | ROJO |  |  | Litros baño | 1200
g/m | 0.425 |  |  | RB | 7.202881
Remito | 5758
Auxiliares
KOLLASOL CDA |  |  | 0.3 | 360
BIAVIN 109 |  |  | 1 | 1200
ACIDO ACETICO |  |  | 2 | 2400
SARABID EP |  |  | 2 | 2400
Colorantes
Formula |  | % | gr.
PARDO LUMACRON SER 150% |  | 0.24 | 399.84
RUBINA LUMACRON 2GFL CONC |  | 0.415 | 691.39
ROJO SYNOLON KISKO SE BLS |  | 2.82 | 4698.12
TELARES D SUR |  | ROJO | ORDEN | 795 | 2024-09-20
Formula |  | % | gr.
PARDO LUMACRON SER 150% |  | 0.24 | 399.84
RUBINA LUMACRON 2GFL CONC |  | 0.415 | 691.39
ROJO SYNOLON KISKO SE BLS |  | 2.82 | 4698.12 | CONTROL DE PESADA
LAVADO DE FIBRA Y NEUTRALIZADO FINAL
SODA SOLWAY |  | 2 | 2400
HIDROSULFITO DE SODIO |  | 2 | 2400
ACIDO ACETICO |  | 1.5 | 1800

## TELARES D SUR TRACKER ROJO 794
PROGRAMA N°3 |  | TEMPERATURA 130°C |  | OP. TECNOTEX
Cliente | TELARES D SUR |  |  | Fecha | 2024-09-20
Articulo | TRACKER |  |  | Material | POLIESTER
Ancho | 1.62 | m. |  | Orden | 794
Kilos | 170.85 | Kg. |  | Proceso | TEÑIDO POL
Metros | 402 | m. |  | Maquina | JET 1
Color | ROJO |  |  | Litros baño | 1200
g/m | 0.425 |  |  | RB | 7.023705
Remito | 5758
Auxiliares
KOLLASOL CDA |  |  | 0.3 | 360
BIAVIN 109 |  |  | 1 | 1200
ACIDO ACETICO |  |  | 2 | 2400
SARABID EP |  |  | 2 | 2400
Colorantes
Formula |  | % | gr.
PARDO LUMACRON SER 150% |  | 0.24 | 410.04
RUBINA LUMACRON 2GFL CONC |  | 0.415 | 709.0275
ROJO SYNOLON KISKO SE BLS |  | 2.82 | 4817.97
TELARES D SUR |  | ROJO | ORDEN | 794 | 2024-09-20
Formula |  | % | gr.
PARDO LUMACRON SER 150% |  | 0.24 | 410.04
RUBINA LUMACRON 2GFL CONC |  | 0.415 | 709.0275
ROJO SYNOLON KISKO SE BLS |  | 2.82 | 4817.97 | CONTROL DE PESADA
LAVADO DE FIBRA Y NEUTRALIZADO FINAL
SODA SOLWAY |  | 2 | 2400
HIDROSULFITO DE SODIO |  | 2 | 2400
ACIDO ACETICO |  | 1.5 | 1800

## TELARES D SUR RIP ST NEGRO 766
PROGRAMA N°4 |  | TEMPERATURA.130°C |  | OP.TECNOTEX
Cliente | TELARES D SUR |  |  | Fecha | 2024-09-20
Articulo | RIP STOP |  |  | Material | POLIESTER
Ancho | 1.52 | m. |  | Orden | 766
Kilos | 102 | Kg. |  | Proceso | TEÑIDO POL
Metros | 300 | m. |  | Maquina | JET 1
Color | NEGRO |  |  | Litros baño | 1200
g/m | 0.34 |  |  | RB | 11.76471
Remito | 5703
Auxiliares
KOLLASOL CDA |  |  | 0.3 | 360
BIAVIN 109 |  |  | 1 | 1200
ACIDO ACETICO |  |  | 2 | 2400
SARABID EP |  |  | 2 | 2400
MUESTRA
Colorantes
Formula |  | % | gr.
RUBINA LUMACRON 2GFL CONC |  | 0.1 | 102
NEGRO DISPERSO TQ EXSF 300% |  | 3.6 | 3672
TELARES D SUR |  | NEGRO | ORDEN | 766 | 2024-09-20
Formula |  | % | gr.
RUBINA LUMACRON 2GFL CONC |  | 0.1 | 102
NEGRO DISPERSO TQ EXSF 300% |  | 3.6 | 3672
CONTROL DE PESADA
LAVADO DE FIBRA Y NEUTRALIZADO FINAL
SODA SOLWAY |  | 2 | 2400
HIDROSULFITO DE SODIO |  | 2 | 2400
ACIDO ACETICO |  | 1.5 | 1800

## TELARES D SUR RIP ST NEGRO 765
PROGRAMA N°4 |  | TEMPERATURA.130°C |  | OP.TECNOTEX
Cliente | TELARES D SUR |  |  | Fecha | 2024-09-20
Articulo | RIP STOP |  |  | Material | POLIESTER
Ancho | 1.52 | m. |  | Orden | 765
Kilos | 102 | Kg. |  | Proceso | TEÑIDO POL
Metros | 300 | m. |  | Maquina | JET 1
Color | NEGRO |  |  | Litros baño | 1200
g/m | 0.34 |  |  | RB | 11.76471
Remito | 5703
Auxiliares
KOLLASOL CDA |  |  | 0.3 | 360
BIAVIN 109 |  |  | 1 | 1200
ACIDO ACETICO |  |  | 2 | 2400
SARABID EP |  |  | 2 | 2400
MUESTRA
Colorantes
Formula |  | % | gr.
RUBINA LUMACRON 2GFL CONC |  | 0.1 | 102
NEGRO DISPERSO TQ EXSF 300% |  | 3.6 | 3672
TELARES D SUR |  | NEGRO | ORDEN | 765 | 2024-09-20
Formula |  | % | gr.
RUBINA LUMACRON 2GFL CONC |  | 0.1 | 102
NEGRO DISPERSO TQ EXSF 300% |  | 3.6 | 3672
CONTROL DE PESADA
LAVADO DE FIBRA Y NEUTRALIZADO FINAL
SODA SOLWAY |  | 2 | 2400
HIDROSULFITO DE SODIO |  | 2 | 2400
ACIDO ACETICO |  | 1.5 | 1800

## TELARES D SUR ROMBO MARINO 759
PROGRAMA N°3 |  | TEMPERATURA.130°C |  | OP.TECNOTEX
Cliente | TELARES D SUR |  |  | Fecha | 2024-09-20
Articulo | ROMBO |  |  | Material | POLIESTER
Ancho | 1.52 | m. |  | Orden | 759
Kilos | 100.1 | Kg. |  | Proceso | TEÑIDO POL
Metros | 650 | m. |  | Maquina | JET 1
Color | MARINO |  |  | Litros baño | 1200
g/m | 0.154 |  |  | RB | 11.98801
Remito | 5727
Auxiliares
KOLLASOL CDA |  |  | 0.3 | 360
BIAVIN 109 |  |  | 1 | 1200
ACIDO ACETICO |  |  | 2 | 2400
SARABID EP |  |  | 2 | 2400
Colorantes
Formula |  | % | gr.
PARDO AMARILLO SERILENE RLS 150% |  | 0.26 | 260.26
RUBINA LUMACRON 2GFL CONC |  | 0.075 | 75.075
AZUL MARINO DIANIX CC |  | 1.6 | 1601.6
TELARES D SUR |  | MARINO | ORDEN | 759 | 2024-09-20
Formula |  | % | gr.
PARDO AMARILLO SERILENE RLS 150% |  | 0.26 | 260.26
RUBINA LUMACRON 2GFL CONC |  | 0.075 | 75.075
AZUL MARINO DIANIX CC |  | 1.6 | 1601.6 | CONTROL DE PESADA
LAVADO DE FIBRA Y NEUTRALIZADO FINAL
SODA SOLWAY |  | 2 | 2400
HIDROSULFITO DE SODIO |  | 2 | 2400
ACIDO ACETICO |  | 1.5 | 1800

## TELARES D SUR TRACKER ROJO 757
PROGRAMA N°3 |  | TEMPERATURA 130°C |  | OP. TECNOTEX
Cliente | TELARES D SUR |  |  | Fecha | 2024-09-20
Articulo | TRACKER |  |  | Material | POLIESTER
Ancho | 1.62 | m. |  | Orden | 757
Kilos | 162.35 | Kg. |  | Proceso | TEÑIDO POL
Metros | 382 | m. |  | Maquina | JET 1
Color | ROJO |  |  | Litros baño | 1200
g/m | 0.425 |  |  | RB | 7.391438
Remito | 5579
Auxiliares
KOLLASOL CDA |  |  | 0.3 | 360
BIAVIN 109 |  |  | 1 | 1200
ACIDO ACETICO |  |  | 2 | 2400
SARABID EP |  |  | 2 | 2400
Colorantes
Formula |  | % | gr.
PARDO LUMACRON SER 150% |  | 0.24 | 389.64
RUBINA LUMACRON 2GFL CONC |  | 0.415 | 673.7525
ROJO SYNOLON KISKO SE BLS |  | 2.82 | 4578.27
TELARES D SUR |  | ROJO | ORDEN | 757 | 2024-09-20
Formula |  | % | gr.
PARDO LUMACRON SER 150% |  | 0.24 | 389.64
RUBINA LUMACRON 2GFL CONC |  | 0.415 | 673.7525
ROJO SYNOLON KISKO SE BLS |  | 2.82 | 4578.27 | CONTROL DE PESADA
LAVADO DE FIBRA Y NEUTRALIZADO FINAL
SODA SOLWAY |  | 2 | 2400
HIDROSULFITO DE SODIO |  | 2 | 2400
ACIDO ACETICO |  | 1.5 | 1800

## TELARES D SUR TRACKER ROJO 756
PROGRAMA N°3 |  | TEMPERATURA 130°C |  | OP. TECNOTEX
Cliente | TELARES D SUR |  |  | Fecha | 2024-09-20
Articulo | TRACKER |  |  | Material | POLIESTER
Ancho | 1.62 | m. |  | Orden | 756
Kilos | 157.675 | Kg. |  | Proceso | TEÑIDO POL
Metros | 371 | m. |  | Maquina | JET 1
Color | ROJO |  |  | Litros baño | 1200
g/m | 0.425 |  |  | RB | 7.610591
Remito | 5579
Auxiliares
KOLLASOL CDA |  |  | 0.3 | 360
BIAVIN 109 |  |  | 1 | 1200
ACIDO ACETICO |  |  | 2 | 2400
SARABID EP |  |  | 2 | 2400
Colorantes
Formula |  | % | gr.
PARDO LUMACRON SER 150% |  | 0.24 | 378.42
RUBINA LUMACRON 2GFL CONC |  | 0.415 | 654.35125
ROJO SYNOLON KISKO SE BLS |  | 2.82 | 4446.435
TELARES D SUR |  | ROJO | ORDEN | 756 | 2024-09-20
Formula |  | % | gr.
PARDO LUMACRON SER 150% |  | 0.24 | 378.42
RUBINA LUMACRON 2GFL CONC |  | 0.415 | 654.35125
ROJO SYNOLON KISKO SE BLS |  | 2.82 | 4446.435 | CONTROL DE PESADA
LAVADO DE FIBRA Y NEUTRALIZADO FINAL
SODA SOLWAY |  | 2 | 2400
HIDROSULFITO DE SODIO |  | 2 | 2400
ACIDO ACETICO |  | 1.5 | 1800

## TELARES D SUR TRACKER ROJO 755
PROGRAMA N°3 |  | TEMPERATURA 130°C |  | OP. TECNOTEX
Cliente | TELARES D SUR |  |  | Fecha | 2024-09-20
Articulo | TRACKER |  |  | Material | POLIESTER
Ancho | 1.62 | m. |  | Orden | 755
Kilos | 153 | Kg. |  | Proceso | TEÑIDO POL
Metros | 360 | m. |  | Maquina | JET 1
Color | ROJO |  |  | Litros baño | 1200
g/m | 0.425 |  |  | RB | 7.843137
Remito | 5579
Auxiliares
KOLLASOL CDA |  |  | 0.3 | 360
BIAVIN 109 |  |  | 1 | 1200
ACIDO ACETICO |  |  | 2 | 2400
SARABID EP |  |  | 2 | 2400
Colorantes
Formula |  | % | gr.
PARDO LUMACRON SER 150% |  | 0.24 | 367.2
RUBINA LUMACRON 2GFL CONC |  | 0.415 | 634.95
ROJO SYNOLON KISKO SE BLS |  | 2.82 | 4314.6
TELARES D SUR |  | ROJO | ORDEN | 755 | 2024-09-20
Formula |  | % | gr.
PARDO LUMACRON SER 150% |  | 0.24 | 367.2
RUBINA LUMACRON 2GFL CONC |  | 0.415 | 634.95
ROJO SYNOLON KISKO SE BLS |  | 2.82 | 4314.6 | CONTROL DE PESADA
LAVADO DE FIBRA Y NEUTRALIZADO FINAL
SODA SOLWAY |  | 2 | 2400
HIDROSULFITO DE SODIO |  | 2 | 2400
ACIDO ACETICO |  | 1.5 | 1800

## TELARES D SUR TRACK NEGRO 737
PROGRAMA N°4 |  | TEMPERATURA.130°C |  | OP.TECNOTEX
Cliente | TELARES D SUR |  |  | Fecha | 2024-09-20
Articulo | TRACKER |  |  | Material | POLIESTER
Ancho | 1.6 | m. |  | Orden | 737
Kilos | 153 | Kg. |  | Proceso | TEÑIDO POL
Metros | 360 | m. |  | Maquina | JET 1
Color | NEGRO |  |  | Litros baño | 1200
g/m | 0.425 |  |  | RB | 7.843137
Remito | 5392
Auxiliares
KOLLASOL CDA |  |  | 0.3 | 360
BIAVIN 109 |  |  | 1 | 1200
ACIDO ACETICO |  |  | 2 | 2400
SARABID EP |  |  | 2 | 2400
MUESTRA
Colorantes
Formula |  | % | gr.
RUBINA LUMACRON 2GFL CONC |  | 0.1 | 153
NEGRO DISPERSO TQ EXSF 300% |  | 3.6 | 5508
TELARES D SUR |  | NEGRO | ORDEN | 737 | 2024-09-20
Formula |  | % | gr.
RUBINA LUMACRON 2GFL CONC |  | 0.1 | 153
NEGRO DISPERSO TQ EXSF 300% |  | 3.6 | 5508
CONTROL DE PESADA
LAVADO DE FIBRA Y NEUTRALIZADO FINAL
SODA SOLWAY |  | 2 | 2400
HIDROSULFITO DE SODIO |  | 2 | 2400
ACIDO ACETICO |  | 1.5 | 1800

## TELARES D SUR TRACK NEGRO 736
PROGRAMA N°4 |  | TEMPERATURA.130°C |  | OP.TECNOTEX
Cliente | TELARES D SUR |  |  | Fecha | 2024-09-20
Articulo | TRACKER |  |  | Material | POLIESTER
Ancho | 1.6 | m. |  | Orden | 736
Kilos | 157.25 | Kg. |  | Proceso | TEÑIDO POL
Metros | 370 | m. |  | Maquina | JET 1
Color | NEGRO |  |  | Litros baño | 1200
g/m | 0.425 |  |  | RB | 7.631161
Remito | 5392
Auxiliares
KOLLASOL CDA |  |  | 0.3 | 360
BIAVIN 109 |  |  | 1 | 1200
ACIDO ACETICO |  |  | 2 | 2400
SARABID EP |  |  | 2 | 2400
MUESTRA
Colorantes
Formula |  | % | gr.
RUBINA LUMACRON 2GFL CONC |  | 0.1 | 157.25
NEGRO DISPERSO TQ EXSF 300% |  | 3.6 | 5661
TELARES D SUR |  | NEGRO | ORDEN | 736 | 2024-09-20
Formula |  | % | gr.
RUBINA LUMACRON 2GFL CONC |  | 0.1 | 157.25
NEGRO DISPERSO TQ EXSF 300% |  | 3.6 | 5661
CONTROL DE PESADA
LAVADO DE FIBRA Y NEUTRALIZADO FINAL
SODA SOLWAY |  | 2 | 2400
HIDROSULFITO DE SODIO |  | 2 | 2400
ACIDO ACETICO |  | 1.5 | 1800

## TELARES D SUR TRACK NEGRO 693
PROGRAMA N°4 |  | TEMPERATURA.130°C |  | OP.TECNOTEX
Cliente | TELARES D SUR |  |  | Fecha | 2024-09-20
Articulo | TRACKER |  |  | Material | POLIESTER
Ancho | 1.6 | m. |  | Orden | 693
Kilos | 138.975 | Kg. |  | Proceso | TEÑIDO POL
Metros | 327 | m. |  | Maquina | JET 1
Color | NEGRO |  |  | Litros baño | 1200
g/m | 0.425 |  |  | RB | 8.634647
Remito | 5141
Auxiliares
KOLLASOL CDA |  |  | 0.3 | 360
BIAVIN 109 |  |  | 1 | 1200
ACIDO ACETICO |  |  | 2 | 2400
SARABID EP |  |  | 2 | 2400
MUESTRA
Colorantes
Formula |  | % | gr.
RUBINA LUMACRON 2GFL CONC |  | 0.1 | 138.975
NEGRO DISPERSO TQ EXSF 300% |  | 3.6 | 5003.1
TELARES D SUR |  | NEGRO | ORDEN | 693 | 2024-09-20
Formula |  | % | gr.
RUBINA LUMACRON 2GFL CONC |  | 0.1 | 138.975
NEGRO DISPERSO TQ EXSF 300% |  | 3.6 | 5003.1
CONTROL DE PESADA
LAVADO DE FIBRA Y NEUTRALIZADO FINAL
SODA SOLWAY |  | 2 | 2400
HIDROSULFITO DE SODIO |  | 2 | 2400
ACIDO ACETICO |  | 1.5 | 1800

## TELARES D SUR TRACK NEGRO 692
PROGRAMA N°4 |  | TEMPERATURA.130°C |  | OP.TECNOTEX
Cliente | TELARES D SUR |  |  | Fecha | 2024-09-20
Articulo | TRACKER |  |  | Material | POLIESTER
Ancho | 1.6 | m. |  | Orden | 692
Kilos | 141.95 | Kg. |  | Proceso | TEÑIDO POL
Metros | 334 | m. |  | Maquina | JET 1
Color | NEGRO |  |  | Litros baño | 1200
g/m | 0.425 |  |  | RB | 8.453681
Remito | 5141
Auxiliares
KOLLASOL CDA |  |  | 0.3 | 360
BIAVIN 109 |  |  | 1 | 1200
ACIDO ACETICO |  |  | 2 | 2400
SARABID EP |  |  | 2 | 2400
MUESTRA
Colorantes
Formula |  | % | gr.
RUBINA LUMACRON 2GFL CONC |  | 0.1 | 141.95
NEGRO DISPERSO TQ EXSF 300% |  | 3.6 | 5110.2
TELARES D SUR |  | NEGRO | ORDEN | 692 | 2024-09-20
Formula |  | % | gr.
RUBINA LUMACRON 2GFL CONC |  | 0.1 | 141.95
NEGRO DISPERSO TQ EXSF 300% |  | 3.6 | 5110.2
CONTROL DE PESADA
LAVADO DE FIBRA Y NEUTRALIZADO FINAL
SODA SOLWAY |  | 2 | 2400
HIDROSULFITO DE SODIO |  | 2 | 2400
ACIDO ACETICO |  | 1.5 | 1800

## TELARES D SUR TRACK NEGRO 691
PROGRAMA N°4 |  | TEMPERATURA.130°C |  | OP.TECNOTEX
Cliente | TELARES D SUR |  |  | Fecha | 2024-09-20
Articulo | TRACKER |  |  | Material | POLIESTER
Ancho | 1.6 | m. |  | Orden | 691
Kilos | 136.85 | Kg. |  | Proceso | TEÑIDO POL
Metros | 322 | m. |  | Maquina | JET 1
Color | NEGRO |  |  | Litros baño | 1200
g/m | 0.425 |  |  | RB | 8.768725
Remito | 5141
Auxiliares
KOLLASOL CDA |  |  | 0.3 | 360
BIAVIN 109 |  |  | 1 | 1200
ACIDO ACETICO |  |  | 2 | 2400
SARABID EP |  |  | 2 | 2400
MUESTRA
Colorantes
Formula |  | % | gr.
RUBINA LUMACRON 2GFL CONC |  | 0.1 | 136.85
NEGRO DISPERSO TQ EXSF 300% |  | 3.6 | 4926.6
TELARES D SUR |  | NEGRO | ORDEN | 691 | 2024-09-20
Formula |  | % | gr.
RUBINA LUMACRON 2GFL CONC |  | 0.1 | 136.85
NEGRO DISPERSO TQ EXSF 300% |  | 3.6 | 4926.6
CONTROL DE PESADA
LAVADO DE FIBRA Y NEUTRALIZADO FINAL
SODA SOLWAY |  | 2 | 2400
HIDROSULFITO DE SODIO |  | 2 | 2400
ACIDO ACETICO |  | 1.5 | 1800

## TELARES D SUR TRACKER ROJO 674
PROGRAMA N°2 |  | TEMPERATURA 130°C |  | OP. TECNOTEX
Cliente | TELARES D SUR |  |  | Fecha | 2024-09-20
Articulo | TRACKER |  |  | Material | POLIESTER
Ancho | 1.62 | m. |  | Orden | 674
Kilos | 144.925 | Kg. |  | Proceso | TEÑIDO POL
Metros | 341 | m. |  | Maquina | JET 1
Color | ROJO |  |  | Litros baño | 1200
g/m | 0.425 |  |  | RB | 8.280145
Remito | 4894
Auxiliares
KOLLASOL CDA |  |  | 0.3 | 360
BIAVIN 109 |  |  | 1 | 1200
ACIDO ACETICO |  |  | 2 | 2400
SARABID EP |  |  | 2 | 2400
Colorantes
Formula |  | % | gr.
PARDO LUMACRON SER 150% |  | 0.24 | 347.82
RUBINA LUMACRON 2GFL CONC |  | 0.415 | 601.43875
ROJO SYNOLON KISKO SE BLS |  | 2.82 | 4086.885
TELARES D SUR |  | ROJO | ORDEN | 674 | 2024-09-20
Formula |  | % | gr.
PARDO LUMACRON SER 150% |  | 0.24 | 347.82
RUBINA LUMACRON 2GFL CONC |  | 0.415 | 601.43875
ROJO SYNOLON KISKO SE BLS |  | 2.82 | 4086.885 | CONTROL DE PESADA
LAVADO DE FIBRA Y NEUTRALIZADO FINAL
SODA SOLWAY |  | 2 | 2400
HIDROSULFITO DE SODIO |  | 2 | 2400
ACIDO ACETICO |  | 1.5 | 1800

## TELARES D SUR TRACKER ROJO 673
PROGRAMA N°2 |  | TEMPERATURA 130°C |  | OP. TECNOTEX
Cliente | TELARES D SUR |  |  | Fecha | 2024-09-20
Articulo | TRACKER |  |  | Material | POLIESTER
Ancho | 1.62 | m. |  | Orden | 673
Kilos | 145.775 | Kg. |  | Proceso | TEÑIDO POL
Metros | 343 | m. |  | Maquina | JET 1
Color | ROJO |  |  | Litros baño | 1200
g/m | 0.425 |  |  | RB | 8.231864
Remito | 4894
Auxiliares
KOLLASOL CDA |  |  | 0.3 | 360
BIAVIN 109 |  |  | 1 | 1200
ACIDO ACETICO |  |  | 2 | 2400
SARABID EP |  |  | 2 | 2400
Colorantes
Formula |  | % | gr.
PARDO LUMACRON SER 150% |  | 0.24 | 349.86
RUBINA LUMACRON 2GFL CONC |  | 0.415 | 604.96625
ROJO SYNOLON KISKO SE BLS |  | 2.82 | 4110.855
TELARES D SUR |  | ROJO | ORDEN | 673 | 2024-09-20
Formula |  | % | gr.
PARDO LUMACRON SER 150% |  | 0.24 | 349.86
RUBINA LUMACRON 2GFL CONC |  | 0.415 | 604.96625
ROJO SYNOLON KISKO SE BLS |  | 2.82 | 4110.855 | CONTROL DE PESADA
LAVADO DE FIBRA Y NEUTRALIZADO FINAL
SODA SOLWAY |  | 2 | 2400
HIDROSULFITO DE SODIO |  | 2 | 2400
ACIDO ACETICO |  | 1.5 | 1800

## TELARES D SUR TRACKER ROJO 672
PROGRAMA N°2 |  | TEMPERATURA 130°C |  | OP. TECNOTEX
Cliente | TELARES D SUR |  |  | Fecha | 2024-09-20
Articulo | TRACKER |  |  | Material | POLIESTER
Ancho | 1.62 | m. |  | Orden | 672
Kilos | 147.9 | Kg. |  | Proceso | TEÑIDO POL
Metros | 348 | m. |  | Maquina | JET 1
Color | ROJO |  |  | Litros baño | 1200
g/m | 0.425 |  |  | RB | 8.11359
Remito | 4894
Auxiliares
KOLLASOL CDA |  |  | 0.3 | 360
BIAVIN 109 |  |  | 1 | 1200
ACIDO ACETICO |  |  | 2 | 2400
SARABID EP |  |  | 2 | 2400
Colorantes
Formula |  | % | gr.
PARDO LUMACRON SER 150% |  | 0.24 | 354.96
RUBINA LUMACRON 2GFL CONC |  | 0.415 | 613.785
ROJO SYNOLON KISKO SE BLS |  | 2.82 | 4170.78
TELARES D SUR |  | ROJO | ORDEN | 672 | 2024-09-20
Formula |  | % | gr.
PARDO LUMACRON SER 150% |  | 0.24 | 354.96
RUBINA LUMACRON 2GFL CONC |  | 0.415 | 613.785
ROJO SYNOLON KISKO SE BLS |  | 2.82 | 4170.78 | CONTROL DE PESADA
LAVADO DE FIBRA Y NEUTRALIZADO FINAL
SODA SOLWAY |  | 2 | 2400
HIDROSULFITO DE SODIO |  | 2 | 2400
ACIDO ACETICO |  | 1.5 | 1800

## TELARES BALTO TRACK FRANCIA 647
PROGRAMA N° |  | TEMPERATURA 130°C |  | OP.BALTO S A
Cliente | TECNOLOGIA TEXTIL |  |  | Fecha | 2024-09-20
Articulo | TRACKER |  |  | Material | poliester 100%
Ancho | 1.62 | m. |  | Orden | 647
Kilos | 318.75 | Kg. |  | Proceso | TEÑIDO POL
Metros | 750 | m. |  | Maquina | Mcs softflow sf 80
Color | FRANCIA |  |  | Litros baño | 3000
g/m | 0.425 |  |  | RB | 9.411765
Remito | 5524 |  |  | PRUEBA D MAQ EN BALTO
Auxiliares
KOLLASOL CDA |  |  | 0.5 | 1500
BIAVIN 109 |  |  | 1 | 3000
ACIDO ACETICO |  |  | 2 | 6000
SARABID EP |  |  | 2 | 6000
MUESTRA
Colorantes
Formula |  | % | gr.
AZUL LUMACRON FBLE 150% |  | 1.2 | 3825
TECNOLOGIA TEXTIL |  | FRANCIA | Orden | 647 | 2024-09-20
Formula |  | % | gr.
AZUL LUMACRON FBLE 150% |  | 1.2 | 3825
CONTROL DE PESADA
SODA SOLWAY |  | 2 | 6000
HIDROSULFITO DE SODIO |  | 2 | 6000
ACIDO ACETICO |  | 1.5 | 4500

## TELARES D SUR TRACK FRANCIA 643
PROGRAMA N°4 |  | TEMPERATURA 130°C |  | OP. TECNOTEX
Cliente | TELARES DEL SUR |  |  | Fecha | 2024-09-20
Articulo | TRACKER |  |  | Material | POLIESTER
Ancho | 1.62 | m. |  | Orden | 643
Kilos | 160.65 | Kg. |  | Proceso | TEÑIDO POL
Metros | 378 | m. |  | Maquina | JET 1
Color | FRANCIA |  |  | Litros baño | 1200
g/m | 0.425 |  |  | RB | 7.469655
Remito | 5524
Auxiliares
KOLLASOL CDA |  |  | 0.5 | 600
BIAVIN 109 |  |  | 1 | 1200
ACIDO ACETICO |  |  | 2 | 2400
SARABID EP |  |  | 2 | 2400
MUESTRA
Colorantes
Formula |  | % | gr.
AZUL LUMACRON FBLE 150% |  | 1.2 | 1927.8
TELARES DEL SUR |  | FRANCIA | Orden | 643 | 2024-09-20
Formula |  | % | gr.
AZUL LUMACRON FBLE 150% |  | 1.2 | 1927.8
CONTROL DE PESADA
SODA SOLWAY |  | 2 | 2400
HIDROSULFITO DE SODIO |  | 2 | 2400
ACIDO ACETICO |  | 1.5 | 1800

## TELARESD SUR TURQUESA REPRO 642
PROGRAMA N°3 |  | TEMPERATURA.130 °C |  | OP.TECNOTEX
Cliente | TELARES DEL SUR |  |  | Fecha | 2024-09-20
Articulo | TRACKER |  |  | Material | POLIESTER
Ancho | 1.62 | m. |  | Orden | 642
Kilos | 161.5 | Kg. |  | Proceso | TEÑIDO POL
Metros | 380 | m. |  | Maquina | JET 1
Color | TURQUESA S/M |  |  | Litros baño | 1200
g/m | 0.425 |  |  | RB | 7.430341
Remito | 5523 |  |  |  | REPROCESO
Auxiliares
KOLLASOL CDA |  |  | 0.3 | 360
BIAVIN 109 |  |  | 1 | 1200
ACIDO ACETICO |  |  | 2 | 2400
SARABID EP |  |  | 2 | 2400
MUESTRA
Colorantes
Formula |  | % | gr.
AMARILLO LUMACRON E3G 200% |  | 0.0084 | 13.566
RUBINA LUMACRON 2GFL CONC |  | 0.0042 | 6.783
TURQUESA LUMACRON SGL 200% |  | 0.378 | 610.47
TELARES DEL SUR | TURQUESA S/M |  | ORDEN | 642 | 2024-09-20
Colorantes
Formula |  | % | gr.
AMARILLO LUMACRON E3G 200% |  | 0.0084 | 13.566
RUBINA LUMACRON 2GFL CONC |  | 0.0042 | 6.783
TURQUESA LUMACRON SGL 200% |  | 0.378 | 610.47 | CONTROL DE PESADA
LAVADO DE FIBRA Y NEUTRALIZADO FINAL
SODA SOLWAY |  | 2 | 2400
HIDROSULFITO DE SODIO |  | 2 | 2400
ACIDO ACETICO |  | 1.5 | 1800

## TELARES D SUR VDE BENETTON 637
PROGRAMA N°1 |  | TEMPERATURA.130 °C |  | OP.TECNOTEX
Cliente | TELARES D SUR |  |  | Fecha | 2024-09-20
Articulo | TRACKER |  |  | Material | POLIESTER
Ancho | 1.62 | m. |  | Orden | 637
Kilos | 148.325 | Kg. |  | Proceso | TEÑIDO POL
Metros | 349 | m. |  | Maquina | JET 1
Color | VERDE BENETTON |  |  | Litros baño | 1200
g/m | 0.425 |  |  | RB | 8.090342
Remito | 5522
Auxiliares
KOLLASOL CDA |  |  | 0.3 | 360
BIAVIN 109 |  |  | 1 | 1200
ACIDO ACETICO |  |  | 2 | 2400
SARABID EP |  |  | 2 | 2400
MUESTRA
Colorantes
Formula |  | % | gr.
AMARILLO LUMACRON E3G 200% |  | 0.7 | 1038.275
PARDO LUMACRON SER 150% |  | 0.084 | 124.593
TURQUESA LUMACRON SGL 200% |  | 2.64 | 3915.78
TELARES D SUR | VERDE BENETTON |  | ORDEN | 637 | 2024-09-20
Colorantes
Formula |  | % | gr.
AMARILLO LUMACRON E3G 200% |  | 0.7 | 1038.275
PARDO LUMACRON SER 150% |  | 0.084 | 124.593
TURQUESA LUMACRON SGL 200% |  | 2.64 | 3915.78 | CONTROL DE PESADA
LAVADO DE FIBRA Y NEUTRALIZADO FINAL
SODA SOLWAY |  | 2 | 2400
HIDROSULFITO DE SODIO |  | 2 | 2400
ACIDO ACETICO |  | 1.5 | 1800

## TELARES D SUR VDE BENETTON 636
PROGRAMA N°1 |  | TEMPERATURA.130 °C |  | OP.TECNOTEX
Cliente | TELARES D SUR |  |  | Fecha | 2024-09-20
Articulo | TRACKER |  |  | Material | POLIESTER
Ancho | 1.62 | m. |  | Orden | 636
Kilos | 146.2 | Kg. |  | Proceso | TEÑIDO POL
Metros | 344 | m. |  | Maquina | JET 1
Color | VERDE BENETTON |  |  | Litros baño | 1200
g/m | 0.425 |  |  | RB | 8.207934
Remito | 5522
Auxiliares
KOLLASOL CDA |  |  | 0.3 | 360
BIAVIN 109 |  |  | 1 | 1200
ACIDO ACETICO |  |  | 2 | 2400
SARABID EP |  |  | 2 | 2400
MUESTRA
Colorantes
Formula |  | % | gr.
AMARILLO LUMACRON E3G 200% |  | 0.7 | 1023.4
PARDO LUMACRON SER 150% |  | 0.084 | 122.808
TURQUESA LUMACRON SGL 200% |  | 2.64 | 3859.68
TELARES D SUR | VERDE BENETTON |  | ORDEN | 636 | 2024-09-20
Colorantes
Formula |  | % | gr.
AMARILLO LUMACRON E3G 200% |  | 0.7 | 1023.4
PARDO LUMACRON SER 150% |  | 0.084 | 122.808
TURQUESA LUMACRON SGL 200% |  | 2.64 | 3859.68 | CONTROL DE PESADA
LAVADO DE FIBRA Y NEUTRALIZADO FINAL
SODA SOLWAY |  | 2 | 2400
HIDROSULFITO DE SODIO |  | 2 | 2400
ACIDO ACETICO |  | 1.5 | 1800

## TELARES D SUR TURQUESA S M 633
PROGRAMA N°3 |  | TEMPERATURA.130 °C |  | OP.TECNOTEX
Cliente | TELARES DEL SUR |  |  | Fecha | 2024-09-20
Articulo | TRACKER |  |  | Material | POLIESTER
Ancho | 1.62 | m. |  | Orden | 633
Kilos | 152.15 | Kg. |  | Proceso | TEÑIDO POL
Metros | 358 | m. |  | Maquina | JET 1
Color | TURQUESA S/M |  |  | Litros baño | 1200
g/m | 0.425 |  |  | RB | 7.886954
Remito | 5523
Auxiliares
KOLLASOL CDA |  |  | 0.3 | 360
BIAVIN 109 |  |  | 1 | 1200
ACIDO ACETICO |  |  | 2 | 2400
SARABID EP |  |  | 2 | 2400
MUESTRA
Colorantes
Formula |  | % | gr.
AMARILLO LUMACRON E3G 200% |  | 0.028 | 42.602
RUBINA LUMACRON 2GFL CONC |  | 0.014 | 21.301
TURQUESA LUMACRON SGL 200% |  | 1.26 | 1917.09
TELARES DEL SUR | TURQUESA S/M |  | ORDEN | 633 | 2024-09-20
Colorantes
Formula |  | % | gr.
AMARILLO LUMACRON E3G 200% |  | 0.028 | 42.602
RUBINA LUMACRON 2GFL CONC |  | 0.014 | 21.301
TURQUESA LUMACRON SGL 200% |  | 1.26 | 1917.09 | CONTROL DE PESADA
LAVADO DE FIBRA Y NEUTRALIZADO FINAL
SODA SOLWAY |  | 2 | 2400
HIDROSULFITO DE SODIO |  | 2 | 2400
ACIDO ACETICO |  | 1.5 | 1800

## TELARES D SUR TURQUESA S M 632
PROGRAMA N°3 |  | TEMPERATURA.130 °C |  | OP.TECNOTEX
Cliente | TELARES DEL SUR |  |  | Fecha | 2024-09-20
Articulo | TRACKER |  |  | Material | POLIESTER
Ancho | 1.62 | m. |  | Orden | 632
Kilos | 157.675 | Kg. |  | Proceso | TEÑIDO POL
Metros | 371 | m. |  | Maquina | JET 1
Color | TURQUESA S/M |  |  | Litros baño | 1200
g/m | 0.425 |  |  | RB | 7.610591
Remito | 5523
Auxiliares
KOLLASOL CDA |  |  | 0.3 | 360
BIAVIN 109 |  |  | 1 | 1200
ACIDO ACETICO |  |  | 2 | 2400
SARABID EP |  |  | 2 | 2400
MUESTRA
Colorantes
Formula |  | % | gr.
AMARILLO LUMACRON E3G 200% |  | 0.028 | 44.149
RUBINA LUMACRON 2GFL CONC |  | 0.014 | 22.0745
TURQUESA LUMACRON SGL 200% |  | 1.26 | 1986.705
TELARES DEL SUR | TURQUESA S/M |  | ORDEN | 632 | 2024-09-20
Colorantes
Formula |  | % | gr.
AMARILLO LUMACRON E3G 200% |  | 0.028 | 44.149
RUBINA LUMACRON 2GFL CONC |  | 0.014 | 22.0745
TURQUESA LUMACRON SGL 200% |  | 1.26 | 1986.705 | CONTROL DE PESADA
LAVADO DE FIBRA Y NEUTRALIZADO FINAL
SODA SOLWAY |  | 2 | 2400
HIDROSULFITO DE SODIO |  | 2 | 2400
ACIDO ACETICO |  | 1.5 | 1800

## TELARES D SUR TURQUESA S M 631
PROGRAMA N°3 |  | TEMPERATURA.130 °C |  | OP.TECNOTEX
Cliente | TELARES DEL SUR |  |  | Fecha | 2024-09-20
Articulo | TRACKER |  |  | Material | POLIESTER
Ancho | 1.62 | m. |  | Orden | 631
Kilos | 161.5 | Kg. |  | Proceso | TEÑIDO POL
Metros | 380 | m. |  | Maquina | JET 1
Color | TURQUESA S/M |  |  | Litros baño | 1200
g/m | 0.425 |  |  | RB | 7.430341
Remito | 5523
Auxiliares
KOLLASOL CDA |  |  | 0.3 | 360
BIAVIN 109 |  |  | 1 | 1200
ACIDO ACETICO |  |  | 2 | 2400
SARABID EP |  |  | 2 | 2400
MUESTRA
Colorantes
Formula |  | % | gr.
AMARILLO LUMACRON E3G 200% |  | 0.028 | 45.22
RUBINA LUMACRON 2GFL CONC |  | 0.014 | 22.61
TURQUESA LUMACRON SGL 200% |  | 1.26 | 2034.9
TELARES DEL SUR | TURQUESA S/M |  | ORDEN | 631 | 2024-09-20
Colorantes
Formula |  | % | gr.
AMARILLO LUMACRON E3G 200% |  | 0.028 | 45.22
RUBINA LUMACRON 2GFL CONC |  | 0.014 | 22.61
TURQUESA LUMACRON SGL 200% |  | 1.26 | 2034.9 | CONTROL DE PESADA
LAVADO DE FIBRA Y NEUTRALIZADO FINAL
SODA SOLWAY |  | 2 | 2400
HIDROSULFITO DE SODIO |  | 2 | 2400
ACIDO ACETICO |  | 1.5 | 1800

## TELARES D SUR TRACK NEGRO 616
PROGRAMA N°3 |  | TEMPERATURA.130°C |  | OP.TECNOTEX
Cliente | TELARES D SUR |  |  | Fecha | 2024-09-20
Articulo | TRACKER |  |  | Material | POLIESTER
Ancho | 1.6 | m. |  | Orden | 616
Kilos | 158.95 | Kg. |  | Proceso | TEÑIDO POL
Metros | 374 | m. |  | Maquina | JET 1
Color | NEGRO |  |  | Litros baño | 1200
g/m | 0.425 |  |  | RB | 7.549544
Remito | 5225
Auxiliares
KOLLASOL CDA |  |  | 0.3 | 360
BIAVIN 109 |  |  | 1 | 1200
ACIDO ACETICO |  |  | 2 | 2400
SARABID EP |  |  | 2 | 2400
MUESTRA
Colorantes
Formula |  | % | gr.
RUBINA LUMACRON 2GFL CONC |  | 0.1 | 158.95
NEGRO DISPERSO TQ EXSF 300% |  | 3.6 | 5722.2
TELARES D SUR |  | NEGRO | ORDEN | 616 | 2024-09-20
Formula |  | % | gr.
RUBINA LUMACRON 2GFL CONC |  | 0.1 | 158.95
NEGRO DISPERSO TQ EXSF 300% |  | 3.6 | 5722.2
CONTROL DE PESADA
LAVADO DE FIBRA Y NEUTRALIZADO FINAL
SODA SOLWAY |  | 2 | 2400
HIDROSULFITO DE SODIO |  | 2 | 2400
ACIDO ACETICO |  | 1.5 | 1800

## TELARES D SUR TRACK NEGRO 615
PROGRAMA N°3 |  | TEMPERATURA.130°C |  | OP.TECNOTEX
Cliente | TELARES D SUR |  |  | Fecha | 2024-09-20
Articulo | TRACKER |  |  | Material | POLIESTER
Ancho | 1.6 | m. |  | Orden | 615
Kilos | 158.95 | Kg. |  | Proceso | TEÑIDO POL
Metros | 374 | m. |  | Maquina | JET 1
Color | NEGRO |  |  | Litros baño | 1200
g/m | 0.425 |  |  | RB | 7.549544
Remito | 5225
Auxiliares
KOLLASOL CDA |  |  | 0.3 | 360
BIAVIN 109 |  |  | 1 | 1200
ACIDO ACETICO |  |  | 2 | 2400
SARABID EP |  |  | 2 | 2400
MUESTRA
Colorantes
Formula |  | % | gr.
RUBINA LUMACRON 2GFL CONC |  | 0.1 | 158.95
NEGRO DISPERSO TQ EXSF 300% |  | 3.6 | 5722.2
TELARES D SUR |  | NEGRO | ORDEN | 615 | 2024-09-20
Formula |  | % | gr.
RUBINA LUMACRON 2GFL CONC |  | 0.1 | 158.95
NEGRO DISPERSO TQ EXSF 300% |  | 3.6 | 5722.2
CONTROL DE PESADA
LAVADO DE FIBRA Y NEUTRALIZADO FINAL
SODA SOLWAY |  | 2 | 2400
HIDROSULFITO DE SODIO |  | 2 | 2400
ACIDO ACETICO |  | 1.5 | 1800

## TELARES D SUR TRACK NEGRO 614
PROGRAMA N°3 |  | TEMPERATURA.130°C |  | OP.TECNOTEX
Cliente | TELARES D SUR |  |  | Fecha | 2024-09-20
Articulo | TRACKER |  |  | Material | POLIESTER
Ancho | 1.6 | m. |  | Orden | 614
Kilos | 158.95 | Kg. |  | Proceso | TEÑIDO POL
Metros | 374 | m. |  | Maquina | JET 1
Color | NEGRO |  |  | Litros baño | 1200
g/m | 0.425 |  |  | RB | 7.549544
Remito | 5225
Auxiliares
KOLLASOL CDA |  |  | 0.3 | 360
BIAVIN 109 |  |  | 1 | 1200
ACIDO ACETICO |  |  | 2 | 2400
SARABID EP |  |  | 2 | 2400
MUESTRA
Colorantes
Formula |  | % | gr.
RUBINA LUMACRON 2GFL CONC |  | 0.1 | 158.95
NEGRO DISPERSO TQ EXSF 300% |  | 3.6 | 5722.2
TELARES D SUR |  | NEGRO | ORDEN | 614 | 2024-09-20
Formula |  | % | gr.
RUBINA LUMACRON 2GFL CONC |  | 0.1 | 158.95
NEGRO DISPERSO TQ EXSF 300% |  | 3.6 | 5722.2
CONTROL DE PESADA
LAVADO DE FIBRA Y NEUTRALIZADO FINAL
SODA SOLWAY |  | 2 | 2400
HIDROSULFITO DE SODIO |  | 2 | 2400
ACIDO ACETICO |  | 1.5 | 1800

## TELARES D SUR TRACKER ROJO 596
PROGRAMA N°3 |  | TEMPERATURA 130°C |  | OP. TECNOTEX
Cliente | TELARES D SUR |  |  | Fecha | 2024-09-20
Articulo | TRACKER |  |  | Material | POLIESTER
Ancho | 1.62 | m. |  | Orden | 596
Kilos | 153.425 | Kg. |  | Proceso | TEÑIDO POL
Metros | 361 | m. |  | Maquina | JET 1
Color | ROJO |  |  | Litros baño | 1200
g/m | 0.425 |  |  | RB | 7.821411
Remito | 5286
Auxiliares
KOLLASOL CDA |  |  | 0.3 | 360
BIAVIN 109 |  |  | 1 | 1200
ACIDO ACETICO |  |  | 2 | 2400
SARABID EP |  |  | 2 | 2400
Colorantes
Formula |  | % | gr.
PARDO LUMACRON SER 150% |  | 0.24 | 368.22
RUBINA LUMACRON 2GFL CONC |  | 0.415 | 636.71375
ROJO SYNOLON KISKO SE BLS |  | 2.82 | 4326.585
TELARES D SUR |  | ROJO | ORDEN | 596 | 2024-09-20
Formula |  | % | gr.
PARDO LUMACRON SER 150% |  | 0.24 | 368.22
RUBINA LUMACRON 2GFL CONC |  | 0.415 | 636.71375
ROJO SYNOLON KISKO SE BLS |  | 2.82 | 4326.585 | CONTROL DE PESADA
LAVADO DE FIBRA Y NEUTRALIZADO FINAL
SODA SOLWAY |  | 2 | 2400
HIDROSULFITO DE SODIO |  | 2 | 2400
ACIDO ACETICO |  | 1.5 | 1800

## TELARES D SUR TRACKER ROJO 595
PROGRAMA N°3 |  | TEMPERATURA 130°C |  | OP. TECNOTEX
Cliente | TELARES D SUR |  |  | Fecha | 2024-09-20
Articulo | TRACKER |  |  | Material | POLIESTER
Ancho | 1.62 | m. |  | Orden | 595
Kilos | 153 | Kg. |  | Proceso | TEÑIDO POL
Metros | 360 | m. |  | Maquina | JET 1
Color | ROJO |  |  | Litros baño | 1200
g/m | 0.425 |  |  | RB | 7.843137
Remito | 5286
Auxiliares
KOLLASOL CDA |  |  | 0.3 | 360
BIAVIN 109 |  |  | 1 | 1200
ACIDO ACETICO |  |  | 2 | 2400
SARABID EP |  |  | 2 | 2400
Colorantes
Formula |  | % | gr.
PARDO LUMACRON SER 150% |  | 0.24 | 367.2
RUBINA LUMACRON 2GFL CONC |  | 0.415 | 634.95
ROJO SYNOLON KISKO SE BLS |  | 2.82 | 4314.6
TELARES D SUR |  | ROJO | ORDEN | 595 | 2024-09-20
Formula |  | % | gr.
PARDO LUMACRON SER 150% |  | 0.24 | 367.2
RUBINA LUMACRON 2GFL CONC |  | 0.415 | 634.95
ROJO SYNOLON KISKO SE BLS |  | 2.82 | 4314.6 | CONTROL DE PESADA
LAVADO DE FIBRA Y NEUTRALIZADO FINAL
SODA SOLWAY |  | 2 | 2400
HIDROSULFITO DE SODIO |  | 2 | 2400
ACIDO ACETICO |  | 1.5 | 1800

## TELARES D SUR TRACKER ROJO 594
PROGRAMA N°3 |  | TEMPERATURA 130°C |  | OP. TECNOTEX
Cliente | TELARES D SUR |  |  | Fecha | 2024-09-20
Articulo | TRACKER |  |  | Material | POLIESTER
Ancho | 1.62 | m. |  | Orden | 594
Kilos | 153 | Kg. |  | Proceso | TEÑIDO POL
Metros | 360 | m. |  | Maquina | JET 1
Color | ROJO |  |  | Litros baño | 1200
g/m | 0.425 |  |  | RB | 7.843137
Remito | 5286
Auxiliares
KOLLASOL CDA |  |  | 0.3 | 360
BIAVIN 109 |  |  | 1 | 1200
ACIDO ACETICO |  |  | 2 | 2400
SARABID EP |  |  | 2 | 2400
Colorantes
Formula |  | % | gr.
PARDO LUMACRON SER 150% |  | 0.24 | 367.2
RUBINA LUMACRON 2GFL CONC |  | 0.415 | 634.95
ROJO SYNOLON KISKO SE BLS |  | 2.82 | 4314.6
TELARES D SUR |  | ROJO | ORDEN | 594 | 2024-09-20
Formula |  | % | gr.
PARDO LUMACRON SER 150% |  | 0.24 | 367.2
RUBINA LUMACRON 2GFL CONC |  | 0.415 | 634.95
ROJO SYNOLON KISKO SE BLS |  | 2.82 | 4314.6 | CONTROL DE PESADA
LAVADO DE FIBRA Y NEUTRALIZADO FINAL
SODA SOLWAY |  | 2 | 2400
HIDROSULFITO DE SODIO |  | 2 | 2400
ACIDO ACETICO |  | 1.5 | 1800

## TELARES D SUR TRACK FRANCIA 593
PROGRAMA N°3 |  | TEMPERATURA 130°C |  | OP. TECNOTEX
Cliente | TELARES DEL SUR |  |  | Fecha | 2024-09-20
Articulo | TRACKER |  |  | Material | POLIESTER
Ancho | 1.62 | m. |  | Orden | 593
Kilos | 153 | Kg. |  | Proceso | TEÑIDO POL
Metros | 360 | m. |  | Maquina | JET 1
Color | FRANCIA |  |  | Litros baño | 1200
g/m | 0.425 |  |  | RB | 7.843137
Remito | 5287
Auxiliares
KOLLASOL CDA |  |  | 0.5 | 600
BIAVIN 109 |  |  | 1 | 1200
ACIDO ACETICO |  |  | 2 | 2400
SARABID EP |  |  | 2 | 2400
MUESTRA
Colorantes
Formula |  | % | gr.
AZUL LUMACRON FBLE 150% |  | 1.2 | 1836
TELARES DEL SUR |  | FRANCIA | Orden | 593 | 2024-09-20
Formula |  | % | gr.
AZUL LUMACRON FBLE 150% |  | 1.2 | 1836
CONTROL DE PESADA
SODA SOLWAY |  | 2 | 2400
HIDROSULFITO DE SODIO |  | 2 | 2400
ACIDO ACETICO |  | 1.5 | 1800

## TELARES D SUR TRACK FRANCIA 592
PROGRAMA N°3 |  | TEMPERATURA 130°C |  | OP. TECNOTEX
Cliente | TELARES DEL SUR |  |  | Fecha | 2024-09-20
Articulo | TRACKER |  |  | Material | POLIESTER
Ancho | 1.62 | m. |  | Orden | 592
Kilos | 158.525 | Kg. |  | Proceso | TEÑIDO POL
Metros | 373 | m. |  | Maquina | JET 1
Color | FRANCIA |  |  | Litros baño | 1200
g/m | 0.425 |  |  | RB | 7.569784
Remito | 5287
Auxiliares
KOLLASOL CDA |  |  | 0.5 | 600
BIAVIN 109 |  |  | 1 | 1200
ACIDO ACETICO |  |  | 2 | 2400
SARABID EP |  |  | 2 | 2400
MUESTRA
Colorantes
Formula |  | % | gr.
AZUL LUMACRON FBLE 150% |  | 1.2 | 1902.3
TELARES DEL SUR |  | FRANCIA | Orden | 592 | 2024-09-20
Formula |  | % | gr.
AZUL LUMACRON FBLE 150% |  | 1.2 | 1902.3
CONTROL DE PESADA
SODA SOLWAY |  | 2 | 2400
HIDROSULFITO DE SODIO |  | 2 | 2400
ACIDO ACETICO |  | 1.5 | 1800

## TELARES D SUR TRACK FRANCIA 591
PROGRAMA N°3 |  | TEMPERATURA 130°C |  | OP. TECNOTEX
Cliente | TELARES DEL SUR |  |  | Fecha | 2024-09-20
Articulo | TRACKER |  |  | Material | POLIESTER
Ancho | 1.62 | m. |  | Orden | 591
Kilos | 152.15 | Kg. |  | Proceso | TEÑIDO POL
Metros | 358 | m. |  | Maquina | JET 1
Color | FRANCIA |  |  | Litros baño | 1200
g/m | 0.425 |  |  | RB | 7.886954
Remito | 5287
Auxiliares
KOLLASOL CDA |  |  | 0.5 | 600
BIAVIN 109 |  |  | 1 | 1200
ACIDO ACETICO |  |  | 2 | 2400
SARABID EP |  |  | 2 | 2400
MUESTRA
Colorantes
Formula |  | % | gr.
AZUL LUMACRON FBLE 150% |  | 1.2 | 1825.8
TELARES DEL SUR |  | FRANCIA | Orden | 591 | 2024-09-20
Formula |  | % | gr.
AZUL LUMACRON FBLE 150% |  | 1.2 | 1825.8
CONTROL DE PESADA
SODA SOLWAY |  | 2 | 2400
HIDROSULFITO DE SODIO |  | 2 | 2400
ACIDO ACETICO |  | 1.5 | 1800

## TELARES D SUR TRACK FRANCIA 564
PROGRAMA N°3 |  | TEMPERATURA 130°C |  | OP. TECNOTEX
Cliente | TELARES DEL SUR |  |  | Fecha | 2024-09-20
Articulo | TRACKER |  |  | Material | POLIESTER
Ancho | 1.62 | m. |  | Orden | 564
Kilos | 157.25 | Kg. |  | Proceso | TEÑIDO POL
Metros | 370 | m. |  | Maquina | JET 1
Color | FRANCIA |  |  | Litros baño | 1200
g/m | 0.425 |  |  | RB | 7.631161
Remito | 5226
Auxiliares
KOLLASOL CDA |  |  | 0.5 | 600
BIAVIN 109 |  |  | 1 | 1200
ACIDO ACETICO |  |  | 2 | 2400
SARABID EP |  |  | 2 | 2400
MUESTRA
Colorantes
Formula |  | % | gr.
AZUL LUMACRON FBLE 150% |  | 1.2 | 1887
TELARES DEL SUR |  | FRANCIA | Orden | 564 | 2024-09-20
Formula |  | % | gr.
AZUL LUMACRON FBLE 150% |  | 1.2 | 1887
CONTROL DE PESADA
SODA SOLWAY |  | 2 | 2400
HIDROSULFITO DE SODIO |  | 2 | 2400
ACIDO ACETICO |  | 1.5 | 1800

## TELARES D SUR TRACK FRANCIA 563
PROGRAMA N°3 |  | TEMPERATURA 130°C |  | OP. TECNOTEX
Cliente | TELARES DEL SUR |  |  | Fecha | 2024-09-20
Articulo | TRACKER |  |  | Material | POLIESTER
Ancho | 1.62 | m. |  | Orden | 563
Kilos | 159.375 | Kg. |  | Proceso | TEÑIDO POL
Metros | 375 | m. |  | Maquina | JET 1
Color | FRANCIA |  |  | Litros baño | 1200
g/m | 0.425 |  |  | RB | 7.529412
Remito | 5226
Auxiliares
KOLLASOL CDA |  |  | 0.5 | 600
BIAVIN 109 |  |  | 1 | 1200
ACIDO ACETICO |  |  | 2 | 2400
SARABID EP |  |  | 2 | 2400
MUESTRA
Colorantes
Formula |  | % | gr.
AZUL LUMACRON FBLE 150% |  | 1.2 | 1912.5
TELARES DEL SUR |  | FRANCIA | Orden | 563 | 2024-09-20
Formula |  | % | gr.
AZUL LUMACRON FBLE 150% |  | 1.2 | 1912.5
CONTROL DE PESADA
SODA SOLWAY |  | 2 | 2400
HIDROSULFITO DE SODIO |  | 2 | 2400
ACIDO ACETICO |  | 1.5 | 1800

## TELARES D SUR TRACK FRANCIA 562
PROGRAMA N°3 |  | TEMPERATURA 130°C |  | OP. TECNOTEX
Cliente | TELARES DEL SUR |  |  | Fecha | 2024-09-20
Articulo | TRACKER |  |  | Material | POLIESTER
Ancho | 1.62 | m. |  | Orden | 562
Kilos | 160.65 | Kg. |  | Proceso | TEÑIDO POL
Metros | 378 | m. |  | Maquina | JET 1
Color | FRANCIA |  |  | Litros baño | 1200
g/m | 0.425 |  |  | RB | 7.469655
Remito | 5226
Auxiliares
KOLLASOL CDA |  |  | 0.5 | 600
BIAVIN 109 |  |  | 1 | 1200
ACIDO ACETICO |  |  | 2 | 2400
SARABID EP |  |  | 2 | 2400
MUESTRA
Colorantes
Formula |  | % | gr.
AZUL LUMACRON FBLE 150% |  | 1.2 | 1927.8
TELARES DEL SUR |  | FRANCIA | Orden | 562 | 2024-09-20
Formula |  | % | gr.
AZUL LUMACRON FBLE 150% |  | 1.2 | 1927.8
CONTROL DE PESADA
SODA SOLWAY |  | 2 | 2400
HIDROSULFITO DE SODIO |  | 2 | 2400
ACIDO ACETICO |  | 1.5 | 1800

## TELARES D SUR TRACK FRANCIA 547
PROGRAMA N°3 |  | TEMPERATURA 130°C |  | OP. TECNOTEX
Cliente | TELARES DEL SUR |  |  | Fecha | 2024-09-20
Articulo | TRACKER |  |  | Material | POLIESTER
Ancho | 1.62 | m. |  | Orden | 547
Kilos | 153 | Kg. |  | Proceso | TEÑIDO POL
Metros | 360 | m. |  | Maquina | JET 1
Color | FRANCIA |  |  | Litros baño | 1200
g/m | 0.425 |  |  | RB | 7.843137
Remito | 5288
Auxiliares
KOLLASOL CDA |  |  | 0.5 | 600
BIAVIN 109 |  |  | 1 | 1200
ACIDO ACETICO |  |  | 2 | 2400
SARABID EP |  |  | 2 | 2400
MUESTRA
Colorantes
Formula |  | % | gr.
AZUL LUMACRON FBLE 150% |  | 1.2 | 1836
TELARES DEL SUR |  | FRANCIA | Orden | 547 | 2024-09-20
Formula |  | % | gr.
AZUL LUMACRON FBLE 150% |  | 1.2 | 1836
CONTROL DE PESADA
SODA SOLWAY |  | 2 | 2400
HIDROSULFITO DE SODIO |  | 2 | 2400
ACIDO ACETICO |  | 1.5 | 1800

## TELARES D SUR TRACK FRANCIA 546
PROGRAMA N°3 |  | TEMPERATURA 130°C |  | OP. TECNOTEX
Cliente | TELARES DEL SUR |  |  | Fecha | 2024-09-20
Articulo | TRACKER |  |  | Material | POLIESTER
Ancho | 1.62 | m. |  | Orden | 546
Kilos | 153 | Kg. |  | Proceso | TEÑIDO POL
Metros | 360 | m. |  | Maquina | JET 1
Color | FRANCIA |  |  | Litros baño | 1200
g/m | 0.425 |  |  | RB | 7.843137
Remito | 5288
Auxiliares
KOLLASOL CDA |  |  | 0.5 | 600
BIAVIN 109 |  |  | 1 | 1200
ACIDO ACETICO |  |  | 2 | 2400
SARABID EP |  |  | 2 | 2400
MUESTRA
Colorantes
Formula |  | % | gr.
AZUL LUMACRON FBLE 150% |  | 1.2 | 1836
TELARES DEL SUR |  | FRANCIA | Orden | 546 | 2024-09-20
Formula |  | % | gr.
AZUL LUMACRON FBLE 150% |  | 1.2 | 1836
CONTROL DE PESADA
LAVADO DE FIBRA Y NEUTRALIZADO FINAL
SODA SOLWAY |  | 2 | 2400
HIDROSULFITO DE SODIO |  | 2 | 2400
ACIDO ACETICO |  | 1.5 | 1800

## TELARES D SUR TRACK FRANCIA 545
PROGRAMA N°3 |  | TEMPERATURA 130°C |  | OP. TECNOTEX
Cliente | TELARES DEL SUR |  |  | Fecha | 2024-09-20
Articulo | TRACKER |  |  | Material | POLIESTER
Ancho | 1.62 | m. |  | Orden | 545
Kilos | 153 | Kg. |  | Proceso | TEÑIDO POL
Metros | 360 | m. |  | Maquina | JET 1
Color | FRANCIA |  |  | Litros baño | 1200
g/m | 0.425 |  |  | RB | 7.843137
Remito | 5288
Auxiliares
KOLLASOL CDA |  |  | 0.5 | 600
BIAVIN 109 |  |  | 1 | 1200
ACIDO ACETICO |  |  | 2 | 2400
SARABID EP |  |  | 2 | 2400
MUESTRA
Colorantes
Formula |  | % | gr.
AZUL LUMACRON FBLE 150% |  | 1.2 | 1836
TELARES DEL SUR |  | FRANCIA | Orden | 545 | 2024-09-20
Formula |  | % | gr.
AZUL LUMACRON FBLE 150% |  | 1.2 | 1836
CONTROL DE PESADA
LAVADO DE FIBRA Y NEUTRALIZADO FINAL
SODA SOLWAY |  | 2 | 2400
HIDROSULFITO DE SODIO |  | 2 | 2400
ACIDO ACETICO |  | 1.5 | 1800

## TELARES D SUR TRACK FRANCIA 512
PROGRAMA N°3 |  | TEMPERATURA 130°C |  | OP. TECNOTEX
Cliente. TELARES DEL SUR |  |  |  | Fecha | 2024-09-20
Articulo | TRACKER |  |  | Material | POLIESTER
Ancho | 1.62 | m. |  | Orden | 512
Kilos | 142.8 | Kg. |  | Proceso | TEÑIDO POL
Metros | 336 | m. |  | Maquina | JET 1
Color | FRANCIA |  |  | Litros baño | 1200
g/m | 0.425 |  |  | RB | 8.403361
Remito | 5129
Auxiliares
KOLLASOL CDA |  |  | 0.5 | 600
BIAVIN 109 |  |  | 1 | 1200
ACIDO ACETICO |  |  | 2 | 2400
SARABID EP |  |  | 2 | 2400
MUESTRA
Colorantes
Formula |  | % | gr.
AZUL LUMACRON FBLE 150% |  | 1.2 | 1713.6
0 |  | FRANCIA | Orden | 512 | 2024-09-20
Formula |  | % | gr.
AZUL LUMACRON FBLE 150% |  | 1.2 | 1713.6
CONTROL DE PESADA
LAVADO DE FIBRA Y NEUTRALIZADO FINAL
SODA SOLWAY |  | 2 | 2400
HIDROSULFITO DE SODIO |  | 2 | 2400
ACIDO ACETICO |  | 1.5 | 1800

## TELARES D SUR TRACK FRANCIA 511
PROGRAMA N°3 |  | TEMPERATURA 130°C |  | OP. TECNOTEX
Cliente. TELARES DEL SUR |  |  |  | Fecha | 2024-09-20
Articulo | TRACKER |  |  | Material | POLIESTER
Ancho | 1.62 | m. |  | Orden | 511
Kilos | 139.4 | Kg. |  | Proceso | TEÑIDO POL
Metros | 328 | m. |  | Maquina | JET 1
Color | FRANCIA |  |  | Litros baño | 1200
g/m | 0.425 |  |  | RB | 8.608321
Remito | 5129
Auxiliares
KOLLASOL CDA |  |  | 0.5 | 600
BIAVIN 109 |  |  | 1 | 1200
ACIDO ACETICO |  |  | 2 | 2400
SARABID EP |  |  | 2 | 2400
MUESTRA
Colorantes
Formula |  | % | gr.
AZUL LUMACRON FBLE 150% |  | 1.2 | 1672.8
0 |  | FRANCIA | Orden | 511 | 2024-09-20
Formula |  | % | gr.
AZUL LUMACRON FBLE 150% |  | 1.2 | 1672.8
CONTROL DE PESADA
LAVADO DE FIBRA Y NEUTRALIZADO FINAL
SODA SOLWAY |  | 2 | 2400
HIDROSULFITO DE SODIO |  | 2 | 2400
ACIDO ACETICO |  | 1.5 | 1800

## TELARES D SUR TRACK FRANCIA 510
PROGRAMA N°3 |  | TEMPERATURA 130°C |  | OP. TECNOTEX
Cliente. TELARES DEL SUR |  |  |  | Fecha | 2024-09-20
Articulo | TRACKER |  |  | Material | POLIESTER
Ancho | 1.62 | m. |  | Orden | 510
Kilos | 139.4 | Kg. |  | Proceso | TEÑIDO POL
Metros | 328 | m. |  | Maquina | JET 1
Color | FRANCIA |  |  | Litros baño | 1200
g/m | 0.425 |  |  | RB | 8.608321
Remito | 5129
Auxiliares
KOLLASOL CDA |  |  | 0.5 | 600
BIAVIN 109 |  |  | 1 | 1200
ACIDO ACETICO |  |  | 2 | 2400
SARABID EP |  |  | 2 | 2400
MUESTRA
Colorantes
Formula |  | % | gr.
AZUL LUMACRON FBLE 150% |  | 1.2 | 1672.8
0 |  | FRANCIA | Orden | 510 | 2024-09-20
Formula |  | % | gr.
AZUL LUMACRON FBLE 150% |  | 1.2 | 1672.8
CONTROL DE PESADA
LAVADO DE FIBRA Y NEUTRALIZADO FINAL
SODA SOLWAY |  | 2 | 2400
HIDROSULFITO DE SODIO |  | 2 | 2400
ACIDO ACETICO |  | 1.5 | 1800

## TELARES D SUR TRACK FRANCIA 509
PROGRAMA N°3 |  | TEMPERATURA 130°C |  | OP. TECNOTEX
Cliente. TELARES DEL SUR |  |  |  | Fecha | 2024-09-20
Articulo | TRACKER |  |  | Material | POLIESTER
Ancho | 1.62 | m. |  | Orden | 509
Kilos | 144.5 | Kg. |  | Proceso | TEÑIDO POL
Metros | 340 | m. |  | Maquina | JET 1
Color | FRANCIA |  |  | Litros baño | 1200
g/m | 0.425 |  |  | RB | 8.304498
Remito | 5128
Auxiliares
KOLLASOL CDA |  |  | 0.5 | 600
BIAVIN 109 |  |  | 1 | 1200
ACIDO ACETICO |  |  | 2 | 2400
SARABID EP |  |  | 2 | 2400
MUESTRA
Colorantes
Formula |  | % | gr.
AZUL LUMACRON FBLE 150% |  | 1.2 | 1734
0 |  | FRANCIA | Orden | 509 | 2024-09-20
Formula |  | % | gr.
AZUL LUMACRON FBLE 150% |  | 1.2 | 1734
CONTROL DE PESADA
LAVADO DE FIBRA Y NEUTRALIZADO FINAL
SODA SOLWAY |  | 2 | 2400
HIDROSULFITO DE SODIO |  | 2 | 2400
ACIDO ACETICO |  | 1.5 | 1800

## TELARES D SUR TRACK FRANCIA 508
PROGRAMA N°3 |  | TEMPERATURA 130°C |  | OP. TECNOTEX
Cliente. TELARES DEL SUR |  |  |  | Fecha | 2024-09-20
Articulo | TRACKER |  |  | Material | POLIESTER
Ancho | 1.62 | m. |  | Orden | 508
Kilos | 142.375 | Kg. |  | Proceso | TEÑIDO POL
Metros | 335 | m. |  | Maquina | JET 1
Color | FRANCIA |  |  | Litros baño | 1200
g/m | 0.425 |  |  | RB | 8.428446
Remito | 5128
Auxiliares
KOLLASOL CDA |  |  | 0.5 | 600
BIAVIN 109 |  |  | 1 | 1200
ACIDO ACETICO |  |  | 2 | 2400
SARABID EP |  |  | 2 | 2400
MUESTRA
Colorantes
Formula |  | % | gr.
AZUL LUMACRON FBLE 150% |  | 1.2 | 1708.5
0 |  | FRANCIA | Orden | 508 | 2024-09-20
Formula |  | % | gr.
AZUL LUMACRON FBLE 150% |  | 1.2 | 1708.5
CONTROL DE PESADA
LAVADO DE FIBRA Y NEUTRALIZADO FINAL
SODA SOLWAY |  | 2 | 2400
HIDROSULFITO DE SODIO |  | 2 | 2400
ACIDO ACETICO |  | 1.5 | 1800

## TELARES D SUR TRACK FRANCIA 507
PROGRAMA N°3 |  | TEMPERATURA 130°C |  | OP. TECNOTEX
Cliente. TELARES DEL SUR |  |  |  | Fecha | 2024-09-20
Articulo | TRACKER |  |  | Material | POLIESTER
Ancho | 1.62 | m. |  | Orden | 507
Kilos | 144.5 | Kg. |  | Proceso | TEÑIDO POL
Metros | 340 | m. |  | Maquina | JET 1
Color | FRANCIA |  |  | Litros baño | 1200
g/m | 0.425 |  |  | RB | 8.304498
Remito | 5128
Auxiliares
KOLLASOL CDA |  |  | 0.5 | 600
BIAVIN 109 |  |  | 1 | 1200
ACIDO ACETICO |  |  | 2 | 2400
SARABID EP |  |  | 2 | 2400
MUESTRA
Colorantes
Formula |  | % | gr.
AZUL LUMACRON FBLE 150% |  | 1.2 | 1734
0 |  | FRANCIA | Orden | 507 | 2024-09-20
Formula |  | % | gr.
AZUL LUMACRON FBLE 150% |  | 1.2 | 1734
CONTROL DE PESADA
LAVADO DE FIBRA Y NEUTRALIZADO FINAL
SODA SOLWAY |  | 2 | 2400
HIDROSULFITO DE SODIO |  | 2 | 2400
ACIDO ACETICO |  | 1.5 | 1800

## TELARES D SUR ROMBO GRIS T. 498
PROGRAMA N°1 |  | TEMPERATURA.130°C |  | OP.TECNOTEX
Cliente | TELARES D SUR |  |  | Fecha | 2024-09-20
Articulo | ROMBO |  |  | Material | POLIESTER
Ancho | 1.52 | m. |  | Orden | 498
Kilos | 172.48 | Kg. |  | Proceso | TEÑIDO POL
Metros | 1120 | m. |  | Maquina | JET 1
Color | GRIS TOPO |  |  | Litros baño | 1200
g/m | 0.154 |  |  | RB | 6.957328
Remito | 5071
Auxiliares
BIAVIN 109 |  |  | 1 | 1200
ACIDO ACETICO |  |  | 2 | 2400
SARABID EP |  |  | 2 | 2400
Colorantes
Formula |  | % | gr.
PARDO LUMACRON SER 150% |  | 0.51 | 879.648
RUBINA LUMACRON 2GFL CONC |  | 0.16 | 275.968
AZUL LUMACRON F2GS 200% |  | 0.64 | 1103.872
TELARES D SUR |  | GRIS TOPO | ORDEN | 498 | 2024-09-20
Formula |  | % | gr.
PARDO LUMACRON SER 150% |  | 0.51 | 879.648
RUBINA LUMACRON 2GFL CONC |  | 0.16 | 275.968
AZUL LUMACRON F2GS 200% |  | 0.64 | 1103.872 | CONTROL DE PESADA
LAVADO DE FIBRA Y NEUTRALIZADO FINAL
SODA SOLWAY |  | 2 | 2400
HIDROSULFITO DE SODIO |  | 2 | 2400
ACIDO ACETICO |  | 1.5 | 1800

## TELARES D SUR TRACKER MNO 492
PROGRAMA N°1 |  | TEMPERATURA.130 °C |  | OP.TECNOTEX
Cliente | TELARES D SUR |  |  | Fecha | 2024-09-20
Articulo | TRACKER |  |  | Material | POLIESTER
Ancho | 1.6 | m. |  | Orden | 492
Kilos | 127.5 | Kg. |  | Proceso | TEÑIDO POL
Metros | 300 | m. |  | Maquina | JET 1
Color | MARINO |  |  | Litros baño | 1200
g/m | 0.425 |  |  | RB | 9.411765
Remito | 4910
Auxiliares
KOLLASOL CDA |  |  | 0.3 | 360
BIAVIN 109 |  |  | 1 | 1200
ACIDO ACETICO |  |  | 2 | 2400
SARABID EP |  |  | 2 | 2400
MUESTRA
Colorantes
Formula |  | % | gr.
PARDO AMARILLO SERILENE RLS 150% |  | 0.26 | 331.5
RUBINA LUMACRON 2GFL CONC |  | 0.075 | 95.625
AZUL MARINO DIANIX CC |  | 1.6 | 2040
TELARES D SUR | MARINO |  | ORDEN | 492 | 2024-09-20
Colorantes
Formula |  | % | gr.
PARDO AMARILLO SERILENE RLS 150% |  | 0.26 | 331.5
RUBINA LUMACRON 2GFL CONC |  | 0.075 | 95.625
AZUL MARINO DIANIX CC |  | 1.6 | 2040 | CONTROL DE PESADA
LAVADO DE FIBRA Y NEUTRALIZADO FINAL
SODA SOLWAY |  | 2 | 2400
HIDROSULFITO DE SODIO |  | 2 | 2400
ACIDO ACETICO |  | 1.5 | 1800

## TELARES D SUR TRACKER MNO 491
PROGRAMA N°3 |  | TEMPERATURA.130 °C |  | OP.TECNOTEX
Cliente | TELARES D SUR |  |  | Fecha | 2024-09-20
Articulo | TRACKER |  |  | Material | POLIESTER
Ancho | 1.6 | m. |  | Orden | 491
Kilos | 127.925 | Kg. |  | Proceso | TEÑIDO POL
Metros | 301 | m. |  | Maquina | JET 1
Color | MARINO |  |  | Litros baño | 1200
g/m | 0.425 |  |  | RB | 9.380496
Remito | 4910
Auxiliares
KOLLASOL CDA |  |  | 0.3 | 360
BIAVIN 109 |  |  | 1 | 1200
ACIDO ACETICO |  |  | 2 | 2400
SARABID EP |  |  | 2 | 2400
MUESTRA
Colorantes
Formula |  | % | gr.
PARDO AMARILLO SERILENE RLS 150% |  | 0.26 | 332.605
RUBINA LUMACRON 2GFL CONC |  | 0.075 | 95.94375
AZUL MARINO DIANIX CC |  | 1.6 | 2046.8
TELARES D SUR | MARINO |  | ORDEN | 491 | 2024-09-20
Colorantes
Formula |  | % | gr.
PARDO AMARILLO SERILENE RLS 150% |  | 0.26 | 332.605
RUBINA LUMACRON 2GFL CONC |  | 0.075 | 95.94375
AZUL MARINO DIANIX CC |  | 1.6 | 2046.8 | CONTROL DE PESADA
LAVADO DE FIBRA Y NEUTRALIZADO FINAL
SODA SOLWAY |  | 2 | 2400
HIDROSULFITO DE SODIO |  | 2 | 2400
ACIDO ACETICO |  | 1.5 | 1800

## TELARES D SUR TRACKER MNO 490
PROGRAMA N°3 |  | TEMPERATURA.130 °C |  | OP.TECNOTEX
Cliente | TELARES D SUR |  |  | Fecha | 2024-09-20
Articulo | TRACKER |  |  | Material | POLIESTER
Ancho | 1.6 | m. |  | Orden | 490
Kilos | 120.7 | Kg. |  | Proceso | TEÑIDO POL
Metros | 284 | m. |  | Maquina | JET 1
Color | MARINO |  |  | Litros baño | 1200
g/m | 0.425 |  |  | RB | 9.942005
Remito | 4910
Auxiliares
KOLLASOL CDA |  |  | 0.3 | 360
BIAVIN 109 |  |  | 1 | 1200
ACIDO ACETICO |  |  | 2 | 2400
SARABID EP |  |  | 2 | 2400
MUESTRA
Colorantes
Formula |  | % | gr.
PARDO AMARILLO SERILENE RLS 150% |  | 0.26 | 313.82
RUBINA LUMACRON 2GFL CONC |  | 0.075 | 90.525
AZUL MARINO DIANIX CC |  | 1.6 | 1931.2
TELARES D SUR | MARINO |  | ORDEN | 490 | 2024-09-20
Colorantes
Formula |  | % | gr.
PARDO AMARILLO SERILENE RLS 150% |  | 0.26 | 313.82
RUBINA LUMACRON 2GFL CONC |  | 0.075 | 90.525
AZUL MARINO DIANIX CC |  | 1.6 | 1931.2 | CONTROL DE PESADA
LAVADO DE FIBRA Y NEUTRALIZADO FINAL
SODA SOLWAY |  | 2 | 2400
HIDROSULFITO DE SODIO |  | 2 | 2400
ACIDO ACETICO |  | 1.5 | 1800

## TELARES D SUR TRACK NEGRO 489
PROGRAMA N°2 |  | TEMPERATURA.130°C |  | OP.TECNOTEX
Cliente | TELARES D SUR |  |  | Fecha | 2024-09-20
Articulo | TACKER |  |  | Material | POLIESTER
Ancho | 1.6 | m. |  | Orden | 489
Kilos | 113.05 | Kg. |  | Proceso | TEÑIDO POL
Metros | 266 | m. |  | Maquina | JET 1
Color | NEGRO |  |  | Litros baño | 1200
g/m | 0.425 |  |  | RB | 10.61477
Remito | 4909
Auxiliares
KOLLASOL CDA |  |  | 0.3 | 360
BIAVIN 109 |  |  | 1 | 1200
ACIDO ACETICO |  |  | 2 | 2400
SARABID EP |  |  | 2 | 2400
MUESTRA
Colorantes
Formula |  | % | gr.
RUBINA LUMACRON 2GFL CONC |  | 0.1 | 113.05
NEGRO DISPERSO TQ EXSF 300% |  | 3.6 | 4069.8
TELARES D SUR |  | NEGRO | ORDEN | 489 | 2024-09-20
Formula |  | % | gr.
RUBINA LUMACRON 2GFL CONC |  | 0.1 | 113.05
NEGRO DISPERSO TQ EXSF 300% |  | 3.6 | 4069.8
CONTROL DE PESADA
LAVADO DE FIBRA Y NEUTRALIZADO FINAL
SODA SOLWAY |  | 2 | 2400
HIDROSULFITO DE SODIO |  | 2 | 2400
ACIDO ACETICO |  | 1.5 | 1800

## TELARES D SUR TRACK NEGRO 488
PROGRAMA N°2 |  | TEMPERATURA.130°C |  | OP.TECNOTEX
Cliente | TELARES D SUR |  |  | Fecha | 2024-09-20
Articulo | TACKER |  |  | Material | POLIESTER
Ancho | 1.6 | m. |  | Orden | 488
Kilos | 124.525 | Kg. |  | Proceso | TEÑIDO POL
Metros | 293 | m. |  | Maquina | JET 1
Color | NEGRO |  |  | Litros baño | 1200
g/m | 0.425 |  |  | RB | 9.636619
Remito | 4909
Auxiliares
KOLLASOL CDA |  |  | 0.3 | 360
BIAVIN 109 |  |  | 1 | 1200
ACIDO ACETICO |  |  | 2 | 2400
SARABID EP |  |  | 2 | 2400
MUESTRA
Colorantes
Formula |  | % | gr.
RUBINA LUMACRON 2GFL CONC |  | 0.1 | 124.525
NEGRO DISPERSO TQ EXSF 300% |  | 3.6 | 4482.9
TELARES D SUR |  | NEGRO | ORDEN | 488 | 2024-09-20
Formula |  | % | gr.
RUBINA LUMACRON 2GFL CONC |  | 0.1 | 124.525
NEGRO DISPERSO TQ EXSF 300% |  | 3.6 | 4482.9
CONTROL DE PESADA
LAVADO DE FIBRA Y NEUTRALIZADO FINAL
SODA SOLWAY |  | 2 | 2400
HIDROSULFITO DE SODIO |  | 2 | 2400
ACIDO ACETICO |  | 1.5 | 1800

## TELARES D SUR TRACK NEGRO 487
PROGRAMA N°2 |  | TEMPERATURA.130°C |  | OP.TECNOTEX
Cliente | TELARES D SUR |  |  | Fecha | 2024-09-20
Articulo | TACKER |  |  | Material | POLIESTER
Ancho | 1.6 | m. |  | Orden | 487
Kilos | 125.8 | Kg. |  | Proceso | TEÑIDO POL
Metros | 296 | m. |  | Maquina | JET 1
Color | NEGRO |  |  | Litros baño | 1200
g/m | 0.425 |  |  | RB | 9.538951
Remito | 4909
Auxiliares
KOLLASOL CDA |  |  | 0.3 | 360
BIAVIN 109 |  |  | 1 | 1200
ACIDO ACETICO |  |  | 2 | 2400
SARABID EP |  |  | 2 | 2400
MUESTRA
Colorantes
Formula |  | % | gr.
RUBINA LUMACRON 2GFL CONC |  | 0.1 | 125.8
NEGRO DISPERSO TQ EXSF 300% |  | 3.6 | 4528.8
TELARES D SUR |  | NEGRO | ORDEN | 487 | 2024-09-20
Formula |  | % | gr.
RUBINA LUMACRON 2GFL CONC |  | 0.1 | 125.8
NEGRO DISPERSO TQ EXSF 300% |  | 3.6 | 4528.8
CONTROL DE PESADA
LAVADO DE FIBRA Y NEUTRALIZADO FINAL
SODA SOLWAY |  | 2 | 2400
HIDROSULFITO DE SODIO |  | 2 | 2400
ACIDO ACETICO |  | 1.5 | 1800

## TELARES D SUR TRACK FRANCIA 479
PROGRAMA N°1 |  | TEMPERATURA 130°C |  | OP. TECNOTEX
Cliente. TELARES DEL SUR |  |  |  | Fecha | 2024-09-20
Articulo | TRACKER |  |  | Material | POLIESTER
Ancho | 1.62 | m. |  | Orden | 479
Kilos | 144.5 | Kg. |  | Proceso | TEÑIDO POL
Metros | 340 | m. |  | Maquina | JET 1
Color | FRANCIA |  |  | Litros baño | 1200
g/m | 0.425 |  |  | RB | 8.304498
Remito | 5130
Auxiliares
KOLLASOL CDA |  |  | 0.5 | 600
BIAVIN 109 |  |  | 1 | 1200
ACIDO ACETICO |  |  | 2 | 2400
SARABID EP |  |  | 2 | 2400
MUESTRA
Colorantes
Formula |  | % | gr.
AZUL LUMACRON FBLE 150% |  | 1.2 | 1734
0 |  | FRANCIA | Orden | 479 | 2024-09-20
Formula |  | % | gr.
AZUL LUMACRON FBLE 150% |  | 1.2 | 1734
CONTROL DE PESADA
LAVADO DE FIBRA Y NEUTRALIZADO FINAL
SODA SOLWAY |  | 2 | 2400
HIDROSULFITO DE SODIO |  | 2 | 2400
ACIDO ACETICO |  | 1.5 | 1800

## TELARES D SUR TRACK FRANCIA 478
PROGRAMA N°1 |  | TEMPERATURA 130°C |  | OP. TECNOTEX
Cliente. TELARES DEL SUR |  |  |  | Fecha | 2024-09-20
Articulo | TRACKER |  |  | Material | POLIESTER
Ancho | 1.62 | m. |  | Orden | 478
Kilos | 144.5 | Kg. |  | Proceso | TEÑIDO POL
Metros | 340 | m. |  | Maquina | JET 1
Color | FRANCIA |  |  | Litros baño | 1200
g/m | 0.425 |  |  | RB | 8.304498
Remito | 5130
Auxiliares
KOLLASOL CDA |  |  | 0.5 | 600
BIAVIN 109 |  |  | 1 | 1200
ACIDO ACETICO |  |  | 2 | 2400
SARABID EP |  |  | 2 | 2400
MUESTRA
Colorantes
Formula |  | % | gr.
AZUL LUMACRON FBLE 150% |  | 1.2 | 1734
0 |  | FRANCIA | Orden | 478 | 2024-09-20
Formula |  | % | gr.
AZUL LUMACRON FBLE 150% |  | 1.2 | 1734
CONTROL DE PESADA
LAVADO DE FIBRA Y NEUTRALIZADO FINAL
SODA SOLWAY |  | 2 | 2400
HIDROSULFITO DE SODIO |  | 2 | 2400
ACIDO ACETICO |  | 1.5 | 1800

## TELARES D SUR TRACK FRANCIA 477
PROGRAMA N°1 |  | TEMPERATURA 130°C |  | OP. TECNOTEX
Cliente. TELARES DEL SUR |  |  |  | Fecha | 2024-09-20
Articulo | TRACKER |  |  | Material | POLIESTER
Ancho | 1.62 | m. |  | Orden | 477
Kilos | 144.5 | Kg. |  | Proceso | TEÑIDO POL
Metros | 340 | m. |  | Maquina | JET 1
Color | FRANCIA |  |  | Litros baño | 1200
g/m | 0.425 |  |  | RB | 8.304498
Remito | 5130
Auxiliares
KOLLASOL CDA |  |  | 0.5 | 600
BIAVIN 109 |  |  | 1 | 1200
ACIDO ACETICO |  |  | 2 | 2400
SARABID EP |  |  | 2 | 2400
MUESTRA
Colorantes
Formula |  | % | gr.
AZUL LUMACRON FBLE 150% |  | 1.2 | 1734
0 |  | FRANCIA | Orden | 477 | 2024-09-20
Formula |  | % | gr.
AZUL LUMACRON FBLE 150% |  | 1.2 | 1734
CONTROL DE PESADA
LAVADO DE FIBRA Y NEUTRALIZADO FINAL
SODA SOLWAY |  | 2 | 2400
HIDROSULFITO DE SODIO |  | 2 | 2400
ACIDO ACETICO |  | 1.5 | 1800

## TELARES D SUR VDE BENETTON 472
PROGRAMA N°1 |  | TEMPERATURA.130 °C |  | OP.TECNOTEX
Cliente | TELARES D SUR |  |  | Fecha | 2024-09-20
Articulo | TRACKER |  |  | Material | POLIESTER
Ancho | 1.62 | m. |  | Orden | 472
Kilos | 140.25 | Kg. |  | Proceso | TEÑIDO POL
Metros | 330 | m. |  | Maquina | JET 1
Color | VERDE BENETTON |  |  | Litros baño | 1200
g/m | 0.425 |  |  | RB | 8.55615
Remito | 4740
Auxiliares
KOLLASOL CDA |  |  | 0.3 | 360
BIAVIN 109 |  |  | 1 | 1200
ACIDO ACETICO |  |  | 2 | 2400
SARABID EP |  |  | 2 | 2400
MUESTRA
Colorantes
Formula |  | % | gr.
AMARILLO LUMACRON E3G 200% |  | 0.7 | 981.75
PARDO LUMACRON SER 150% |  | 0.084 | 117.81
TURQUESA LUMACRON SGL 200% |  | 2.64 | 3702.6
TELARES D SUR | VERDE BENETTON |  | ORDEN | 472 | 2024-09-20
Colorantes
Formula |  | % | gr.
AMARILLO LUMACRON E3G 200% |  | 0.7 | 981.75
PARDO LUMACRON SER 150% |  | 0.084 | 117.81
TURQUESA LUMACRON SGL 200% |  | 2.64 | 3702.6 | CONTROL DE PESADA
LAVADO DE FIBRA Y NEUTRALIZADO FINAL
SODA SOLWAY |  | 2 | 2400
HIDROSULFITO DE SODIO |  | 2 | 2400
ACIDO ACETICO |  | 1.5 | 1800

## TELARES D SUR VDE BENETTON 471
PROGRAMA N°1 |  | TEMPERATURA.130 °C |  | OP.TECNOTEX
Cliente | TELARES D SUR |  |  | Fecha | 2024-09-20
Articulo | TRACKER |  |  | Material | POLIESTER
Ancho | 1.62 | m. |  | Orden | 471
Kilos | 140.25 | Kg. |  | Proceso | TEÑIDO POL
Metros | 330 | m. |  | Maquina | JET 1
Color | VERDE BENETTON |  |  | Litros baño | 1200
g/m | 0.425 |  |  | RB | 8.55615
Remito | 4740
Auxiliares
KOLLASOL CDA |  |  | 0.3 | 360
BIAVIN 109 |  |  | 1 | 1200
ACIDO ACETICO |  |  | 2 | 2400
SARABID EP |  |  | 2 | 2400
MUESTRA
Colorantes
Formula |  | % | gr.
AMARILLO LUMACRON E3G 200% |  | 0.7 | 981.75
PARDO LUMACRON SER 150% |  | 0.084 | 117.81
TURQUESA LUMACRON SGL 200% |  | 2.64 | 3702.6
TELARES D SUR | VERDE BENETTON |  | ORDEN | 471 | 2024-09-20
Colorantes
Formula |  | % | gr.
AMARILLO LUMACRON E3G 200% |  | 0.7 | 981.75
PARDO LUMACRON SER 150% |  | 0.084 | 117.81
TURQUESA LUMACRON SGL 200% |  | 2.64 | 3702.6 | CONTROL DE PESADA
LAVADO DE FIBRA Y NEUTRALIZADO FINAL
SODA SOLWAY |  | 2 | 2400
HIDROSULFITO DE SODIO |  | 2 | 2400
ACIDO ACETICO |  | 1.5 | 1800

## TELARES D SUR VDE BENETTON 470
PROGRAMA N°1 |  | TEMPERATURA.130 °C |  | OP.TECNOTEX
Cliente | TELARES D SUR |  |  | Fecha | 2024-09-20
Articulo | TRACKER |  |  | Material | POLIESTER
Ancho | 1.62 | m. |  | Orden | 470
Kilos | 130.475 | Kg. |  | Proceso | TEÑIDO POL
Metros | 307 | m. |  | Maquina | JET 1
Color | VERDE BENETTON |  |  | Litros baño | 1200
g/m | 0.425 |  |  | RB | 9.197164
Remito | 4740
Auxiliares
KOLLASOL CDA |  |  | 0.3 | 360
BIAVIN 109 |  |  | 1 | 1200
ACIDO ACETICO |  |  | 2 | 2400
SARABID EP |  |  | 2 | 2400
MUESTRA
Colorantes
Formula |  | % | gr.
AMARILLO LUMACRON E3G 200% |  | 0.7 | 913.325
PARDO LUMACRON SER 150% |  | 0.084 | 109.599
TURQUESA LUMACRON SGL 200% |  | 2.64 | 3444.54
TELARES D SUR | VERDE BENETTON |  | ORDEN | 470 | 2024-09-20
Colorantes
Formula |  | % | gr.
AMARILLO LUMACRON E3G 200% |  | 0.7 | 913.325
PARDO LUMACRON SER 150% |  | 0.084 | 109.599
TURQUESA LUMACRON SGL 200% |  | 2.64 | 3444.54 | CONTROL DE PESADA
LAVADO DE FIBRA Y NEUTRALIZADO FINAL
SODA SOLWAY |  | 2 | 2400
HIDROSULFITO DE SODIO |  | 2 | 2400
ACIDO ACETICO |  | 1.5 | 1800

## TELARES D SUR VDE MANZANA 468
PROGRAMA N°1 |  | TEMPERATURA.130 °C |  | OP.TECNOTEX
Cliente | TELARES D SUR |  |  | Fecha | 2024-09-20
Articulo | TRACKER |  |  | Material | POLIESTER
Ancho | 1.62 | m. |  | Orden | 468
Kilos | 140.25 | Kg. |  | Proceso | TEÑIDO POL
Metros | 330 | m. |  | Maquina | JET 1
Color | VERDE MANZANA |  |  | Litros baño | 1200
g/m | 0.425 |  |  | RB | 8.55615
Remito | 4481
Auxiliares
KOLLASOL CDA |  |  | 0.3
BIAVIN 109 |  |  | 1 | 1200
ACIDO ACETICO |  |  | 2 | 2400
SARABID EP |  |  | 2 | 2400
MUESTRA
Colorantes
Formula |  | % | gr.
AMARILLO LUMACRON SHW |  | 0.235 | 329.5875
TURQUESA LUMACRON SGL200% |  | 0.145 | 203.3625
TELARES D SUR | VERDE MANZANA |  | ORDEN | 468 | 2024-09-20
Colorantes
Formula |  | % | gr.
AMARILLO LUMACRON SHW |  | 0.235 | 329.5875
TURQUESA LUMACRON SGL200% |  | 0.145 | 203.3625
CONTROL DE PESADA
LAVADO DE FIBRA Y NEUTRALIZADO FINAL
SODA SOLWAY |  | 2 | 2400
HIDROSULFITO DE SODIO |  | 2 | 2400
ACIDO ACETICO |  | 1.5 | 1800

## TELARES D SUR VDE MANZANA 467
PROGRAMA N°3 |  | TEMPERATURA.130 °C |  | OP.TECNOTEX
Cliente | TELARES D SUR |  |  | Fecha | 2024-09-20
Articulo | TRACKER |  |  | Material | POLIESTER
Ancho | 1.62 | m. |  | Orden | 467
Kilos | 140.25 | Kg. |  | Proceso | TEÑIDO POL
Metros | 330 | m. |  | Maquina | JET 1
Color | VERDE MANZANA |  |  | Litros baño | 1200
g/m | 0.425 |  |  | RB | 8.55615
Remito | 4481
Auxiliares
KOLLASOL CDA |  |  | 0.3
BIAVIN 109 |  |  | 1 | 1200
ACIDO ACETICO |  |  | 2 | 2400
SARABID EP |  |  | 2 | 2400
MUESTRA
Colorantes
Formula |  | % | gr.
AMARILLO LUMACRON SHW |  | 0.235 | 329.5875
TURQUESA LUMACRON SGL200% |  | 0.145 | 203.3625
TELARES D SUR | VERDE MANZANA |  | ORDEN | 467 | 2024-09-20
Colorantes
Formula |  | % | gr.
AMARILLO LUMACRON SHW |  | 0.235 | 329.5875
TURQUESA LUMACRON SGL200% |  | 0.145 | 203.3625
CONTROL DE PESADA
LAVADO DE FIBRA Y NEUTRALIZADO FINAL
SODA SOLWAY |  | 2 | 2400
HIDROSULFITO DE SODIO |  | 2 | 2400
ACIDO ACETICO |  | 1.5 | 1800

## TELARES D SUR TURQUESA MAT 469
PROGRAMA N°1 |  | TEMPERATURA.130 °C |  | OP.TECNOTEX
Cliente | TELARES DEL SUR |  |  | Fecha | 2024-09-20
Articulo | TRACKER |  |  | Material | POLIESTER
Ancho | 1.62 | m. |  | Orden | 469
Kilos | 127.5 | Kg. |  | Proceso | TEÑIDO POL
Metros | 300 | m. |  | Maquina | JET 1
Color | TURQUESA S/M |  |  | Litros baño | 1200
g/m | 0.425 |  |  | RB | 9.411765
Remito | 4474 |  |  |  | REPROCESO
Auxiliares
KOLLASOL CDA |  |  | 0.3 | 360
BIAVIN 109 |  |  | 1 | 1200
ACIDO ACETICO |  |  | 2 | 2400
SARABID EP |  |  | 2 | 2400
MUESTRA
Colorantes
Formula |  | % | gr.
AMARILLO LUMACRON E3G 200% |  | 0.0056 | 7.14
RUBINA LUMACRON 2GFL CONC |  | 0.0028 | 3.57
TURQUESA LUMACRON SGL 200% |  | 0.252 | 321.3
TELARES DEL SUR | TURQUESA S/M |  | ORDEN | 469 | 2024-09-20
Colorantes
Formula |  | % | gr.
AMARILLO LUMACRON E3G 200% |  | 0.0056 | 7.14
RUBINA LUMACRON 2GFL CONC |  | 0.0028 | 3.57
TURQUESA LUMACRON SGL 200% |  | 0.252 | 321.3 | CONTROL DE PESADA
LAVADO DE FIBRA Y NEUTRALIZADO FINAL
SODA SOLWAY |  | 2 | 2400
HIDROSULFITO DE SODIO |  | 2 | 2400
ACIDO ACETICO |  | 1.5 | 1800

## TELARES D SUR VDE MANZANA 466
PROGRAMA N°3 |  | TEMPERATURA.130 °C |  | OP.TECNOTEX
Cliente | TELARES D SUR |  |  | Fecha | 2024-09-20
Articulo | TRACKER |  |  | Material | POLIESTER
Ancho | 1.62 | m. |  | Orden | 466
Kilos | 153 | Kg. |  | Proceso | TEÑIDO POL
Metros | 360 | m. |  | Maquina | JET 1
Color | VERDE MANZANA |  |  | Litros baño | 1200
g/m | 0.425 |  |  | RB | 7.843137
Remito | 4481
Auxiliares
KOLLASOL CDA |  |  | 0.3
BIAVIN 109 |  |  | 1 | 1200
ACIDO ACETICO |  |  | 2 | 2400
SARABID EP |  |  | 2 | 2400
MUESTRA
Colorantes
Formula |  | % | gr.
AMARILLO LUMACRON SHW |  | 0.235 | 359.55
TURQUESA LUMACRON SGL200% |  | 0.145 | 221.85
TELARES D SUR | VERDE MANZANA |  | ORDEN | 466 | 2024-09-20
Colorantes
Formula |  | % | gr.
AMARILLO LUMACRON SHW |  | 0.235 | 359.55
TURQUESA LUMACRON SGL200% |  | 0.145 | 221.85
CONTROL DE PESADA
LAVADO DE FIBRA Y NEUTRALIZADO FINAL
SODA SOLWAY |  | 2 | 2400
HIDROSULFITO DE SODIO |  | 2 | 2400
ACIDO ACETICO |  | 1.5 | 1800

## TELARES D SUR TURQUESA S M 460
PROGRAMA N°3 |  | TEMPERATURA.130 °C |  | OP.TECNOTEX
Cliente | TELARES DEL SUR |  |  | Fecha | 2024-09-20
Articulo | TRACKER |  |  | Material | POLIESTER
Ancho | 1.62 | m. |  | Orden | 460
Kilos | 127.5 | Kg. |  | Proceso | TEÑIDO POL
Metros | 300 | m. |  | Maquina | JET 1
Color | TURQUESA S/M |  |  | Litros baño | 1200
g/m | 0.425 |  |  | RB | 9.411765
Remito | 4474
Auxiliares
KOLLASOL CDA |  |  | 0.3 | 360
BIAVIN 109 |  |  | 1 | 1200
ACIDO ACETICO |  |  | 2 | 2400
SARABID EP |  |  | 2 | 2400
MUESTRA
Colorantes
Formula |  | % | gr.
AMARILLO LUMACRON E3G 200% |  | 0.028 | 35.7
RUBINA LUMACRON 2GFL CONC |  | 0.014 | 17.85
TURQUESA LUMACRON SGL 200% |  | 1.26 | 1606.5
TELARES DEL SUR | TURQUESA S/M |  | ORDEN | 460 | 2024-09-20
Colorantes
Formula |  | % | gr.
AMARILLO LUMACRON E3G 200% |  | 0.028 | 35.7
RUBINA LUMACRON 2GFL CONC |  | 0.014 | 17.85
TURQUESA LUMACRON SGL 200% |  | 1.26 | 1606.5 | CONTROL DE PESADA
LAVADO DE FIBRA Y NEUTRALIZADO FINAL
SODA SOLWAY |  | 2 | 2400
HIDROSULFITO DE SODIO |  | 2 | 2400
ACIDO ACETICO |  | 1.5 | 1800

## TELARES D SUR TURQUESA S M 459
PROGRAMA N°3 |  | TEMPERATURA.130 °C |  | OP.TECNOTEX
Cliente | TELARES D SUR |  |  | Fecha | 2024-09-20
Articulo | TRACKER |  |  | Material | POLIESTER
Ancho | 1.62 | m. |  | Orden | 459
Kilos | 127.5 | Kg. |  | Proceso | TEÑIDO POL
Metros | 300 | m. |  | Maquina | JET 1
Color | TURQUESA S/M |  |  | Litros baño | 1200
g/m | 0.425 |  |  | RB | 9.411765
Remito | 4474
Auxiliares
KOLLASOL CDA |  |  | 0.3 | 360
BIAVIN 109 |  |  | 1 | 1200
ACIDO ACETICO |  |  | 2 | 2400
SARABID EP |  |  | 2 | 2400
MUESTRA
Colorantes
Formula |  | % | gr.
AMARILLO LUMACRON E3G 200% |  | 0.028 | 35.7
RUBINA LUMACRON 2GFL CONC |  | 0.014 | 17.85
TURQUESA LUMACRON SGL 200% |  | 1.26 | 1606.5
TELARES D SUR | TURQUESA S/M |  | ORDEN | 459 | 2024-09-20
Colorantes
Formula |  | % | gr.
AMARILLO LUMACRON E3G 200% |  | 0.028 | 35.7
RUBINA LUMACRON 2GFL CONC |  | 0.014 | 17.85
TURQUESA LUMACRON SGL 200% |  | 1.26 | 1606.5 | CONTROL DE PESADA
LAVADO DE FIBRA Y NEUTRALIZADO FINAL
SODA SOLWAY |  | 2 | 2400
HIDROSULFITO DE SODIO |  | 2 | 2400
ACIDO ACETICO |  | 1.5 | 1800

## TELARES D SUR TURQUESA S M 458
PROGRAMA N°3 |  | TEMPERATURA.130 °C |  | OP.TECNOTEX
Cliente | TELARES D SUR |  |  | Fecha | 2024-09-20
Articulo | TRACKER |  |  | Material | POLIESTER
Ancho | 1.62 | m. |  | Orden | 458
Kilos | 129.625 | Kg. |  | Proceso | TEÑIDO POL
Metros | 305 | m. |  | Maquina | JET 1
Color | TURQUESA INTENSO |  |  | Litros baño | 1200
g/m | 0.425 |  |  | RB | 9.257473
Remito | 4474
Auxiliares
KOLLASOL CDA |  |  | 0.3 | 360
BIAVIN 109 |  |  | 1 | 1200
ACIDO ACETICO |  |  | 2 | 2400
SARABID EP |  |  | 2 | 2400
MUESTRA
Colorantes
Formula |  | % | gr.
AMARILLO LUMACRON E3G 200% |  | 0.04 | 51.85
RUBINA LUMACRON 2GFL CONC |  | 0.02 | 25.925
TURQUESA LUMACRON SGL 200% |  | 1.8 | 2333.25
TELARES D SUR | TURQUESA INTENSO |  | ORDEN | 458 | 2024-09-20
Colorantes
Formula |  | % | gr.
AMARILLO LUMACRON E3G 200% |  | 0.04 | 51.85
RUBINA LUMACRON 2GFL CONC |  | 0.02 | 25.925
TURQUESA LUMACRON SGL 200% |  | 1.8 | 2333.25 | CONTROL DE PESADA
LAVADO DE FIBRA Y NEUTRALIZADO FINAL
SODA SOLWAY |  | 2 | 2400
HIDROSULFITO DE SODIO |  | 2 | 2400
ACIDO ACETICO |  | 1.5 | 1800

## TELARES D SUR TRACK NARANJA 438
PROGRAMA N°2 |  | TEMPERATURA.130 °C |  | OP.TECNOTEX
Cliente | TELARES D SUR |  |  | Fecha | 2024-09-20
Articulo | TRACKER |  |  | Material | POLIESTER
Ancho | 1.62 | m. |  | Orden | 438
Kilos | 143.225 | Kg. |  | Proceso | TEÑIDO
Metros | 337 | m. |  | Maquina | JET 1
Color | NARANJA CITRICO |  |  | Litros baño | 1200
g/m | 0.425 |  |  | RB | 8.378426
Remito | 4838
Auxiliares
KOLLASOL CDA |  |  | 0.3
BIAVIN 109 |  |  | 1 | 1200
ACIDO ACETICO |  |  | 2 | 2400
SARABID EP |  |  | 2 | 2400
MUESTRA
Colorantes
Formula |  | % | gr.
NARANJA LUMACRON H3R |  | 1.65 | 2363.2125
RUBINA LUMACRON 2GFL CONC |  | 0.09 | 128.9025
TELARES D SUR | NARANJA CITRICO |  | ORDEN | 438 | 2024-09-20
Colorantes
Formula |  | % | gr.
NARANJA LUMACRON H3R |  | 1.65 | 2363.2125
RUBINA LUMACRON 2GFL CONC |  | 0.09 | 128.9025
CONTROL DE PESADA
LAVADO DE FIBRA Y NEUTRALIZADO FINAL
SODA SOLWAY |  | 2 | 2400
HIDROSULFITO DE SODIO |  | 2 | 2400
ACIDO ACETICO |  | 1.5 | 1800

## TELARES D SUR TRACK NARANJA 437
PROGRAMA N°3 |  | TEMPERATURA.130 °C |  | OP.TECNOTEX
Cliente | TELARES D SUR |  |  | Fecha | 2024-09-20
Articulo | TRACKER |  |  | Material | POLIESTER
Ancho | 1.62 | m. |  | Orden | 437
Kilos | 139.4 | Kg. |  | Proceso | TEÑIDO
Metros | 328 | m. |  | Maquina | JET 1
Color | NARANJA CITRICO |  |  | Litros baño | 1200
g/m | 0.425 |  |  | RB | 8.608321
Remito | 4838
Auxiliares
KOLLASOL CDA |  |  | 0.3
BIAVIN 109 |  |  | 1 | 1200
ACIDO ACETICO |  |  | 2 | 2400
SARABID EP |  |  | 2 | 2400
MUESTRA
Colorantes
Formula |  | % | gr.
NARANJA LUMACRON H3R |  | 1.65 | 2300.1
RUBINA LUMACRON 2GFL CONC |  | 0.09 | 125.46
TELARES D SUR | NARANJA CITRICO |  | ORDEN | 437 | 2024-09-20
Colorantes
Formula |  | % | gr.
NARANJA LUMACRON H3R |  | 1.65 | 2300.1
RUBINA LUMACRON 2GFL CONC |  | 0.09 | 125.46
CONTROL DE PESADA
LAVADO DE FIBRA Y NEUTRALIZADO FINAL
SODA SOLWAY |  | 2 | 2400
HIDROSULFITO DE SODIO |  | 2 | 2400
ACIDO ACETICO |  | 1.5 | 1800

## TELARES D SUR TRACKER ROJO 433
PROGRAMA N°3 |  | TEMPERATURA 130°C |  | OP. TECNOTEX
Cliente | TELARES D SUR |  |  | Fecha | 2024-09-20
Articulo | TRACKER |  |  | Material | POLIESTER
Ancho | 1.62 | m. |  | Orden | 433
Kilos | 146.2 | Kg. |  | Proceso | TEÑIDO POL
Metros | 344 | m. |  | Maquina | JET 1
Color | ROJO |  |  | Litros baño | 1200
g/m | 0.425 |  |  | RB | 8.207934
Remito | 4893
Auxiliares
KOLLASOL CDA |  |  | 0.3 | 360
BIAVIN 109 |  |  | 1 | 1200
ACIDO ACETICO |  |  | 2 | 2400
SARABID EP |  |  | 2 | 2400
Colorantes
Formula |  | % | gr.
PARDO LUMACRON SER 150% |  | 0.24 | 350.88
RUBINA LUMACRON 2GFL CONC |  | 0.415 | 606.73
ROJO SYNOLON KISKO SE BLS |  | 2.82 | 4122.84
TELARES D SUR |  | ROJO | ORDEN | 433 | 2024-09-20
Formula |  | % | gr.
PARDO LUMACRON SER 150% |  | 0.24 | 350.88
RUBINA LUMACRON 2GFL CONC |  | 0.415 | 606.73
ROJO SYNOLON KISKO SE BLS |  | 2.82 | 4122.84 | CONTROL DE PESADA
LAVADO DE FIBRA Y NEUTRALIZADO FINAL
SODA SOLWAY |  | 2 | 2400
HIDROSULFITO DE SODIO |  | 2 | 2400
ACIDO ACETICO |  | 1.5 | 1800

## TELARES D SUR TRACKER ROJO 432
PROGRAMA N°3 |  | TEMPERATURA 130°C |  | OP. TECNOTEX
Cliente | TELARES D SUR |  |  | Fecha | 2024-09-20
Articulo | TRACKER |  |  | Material | POLIESTER
Ancho | 1.62 | m. |  | Orden | 432
Kilos | 140.25 | Kg. |  | Proceso | TEÑIDO POL
Metros | 330 | m. |  | Maquina | JET 1
Color | ROJO |  |  | Litros baño | 1200
g/m | 0.425 |  |  | RB | 8.55615
Remito | 4893
Auxiliares
KOLLASOL CDA |  |  | 0.3 | 360
BIAVIN 109 |  |  | 1 | 1200
ACIDO ACETICO |  |  | 2 | 2400
SARABID EP |  |  | 2 | 2400
Colorantes
Formula |  | % | gr.
PARDO LUMACRON SER 150% |  | 0.24 | 336.6
RUBINA LUMACRON 2GFL CONC |  | 0.415 | 582.0375
ROJO SYNOLON KISKO SE BLS |  | 2.82 | 3955.05
TELARES D SUR |  | ROJO | ORDEN | 432 | 2024-09-20
Formula |  | % | gr.
PARDO LUMACRON SER 150% |  | 0.24 | 336.6
RUBINA LUMACRON 2GFL CONC |  | 0.415 | 582.0375
ROJO SYNOLON KISKO SE BLS |  | 2.82 | 3955.05 | CONTROL DE PESADA
LAVADO DE FIBRA Y NEUTRALIZADO FINAL
SODA SOLWAY |  | 2 | 2400
HIDROSULFITO DE SODIO |  | 2 | 2400
ACIDO ACETICO |  | 1.5 | 1800

## TELARES D SUR TRACKER ROJO 431
PROGRAMA N°3 |  | TEMPERATURA 130°C |  | OP. TECNOTEX
Cliente | TELARES D SUR |  |  | Fecha | 2024-09-20
Articulo | TRACKER |  |  | Material | POLIESTER
Ancho | 1.62 | m. |  | Orden | 431
Kilos | 138.125 | Kg. |  | Proceso | TEÑIDO POL
Metros | 325 | m. |  | Maquina | JET 1
Color | ROJO |  |  | Litros baño | 1200
g/m | 0.425 |  |  | RB | 8.687783
Remito | 4893
Auxiliares
KOLLASOL CDA |  |  | 0.3 | 360
BIAVIN 109 |  |  | 1 | 1200
ACIDO ACETICO |  |  | 2 | 2400
SARABID EP |  |  | 2 | 2400
Colorantes
Formula |  | % | gr.
PARDO LUMACRON SER 150% |  | 0.24 | 331.5
RUBINA LUMACRON 2GFL CONC |  | 0.415 | 573.21875
ROJO SYNOLON KISKO SE BLS |  | 2.82 | 3895.125
TELARES D SUR |  | ROJO | ORDEN | 431 | 2024-09-20
Formula |  | % | gr.
PARDO LUMACRON SER 150% |  | 0.24 | 331.5
RUBINA LUMACRON 2GFL CONC |  | 0.415 | 573.21875
ROJO SYNOLON KISKO SE BLS |  | 2.82 | 3895.125 | CONTROL DE PESADA
LAVADO DE FIBRA Y NEUTRALIZADO FINAL
SODA SOLWAY |  | 2 | 2400
HIDROSULFITO DE SODIO |  | 2 | 2400
ACIDO ACETICO |  | 1.5 | 1800

## TELARES D SUR TRACK NARANJA 436
PROGRAMA N°3 |  | TEMPERATURA.130 °C |  | OP.TECNOTEX
Cliente | TELARES D SUR |  |  | Fecha | 2024-09-20
Articulo | TRACKER |  |  | Material | POLIESTER
Ancho | 1.62 | m. |  | Orden | 436
Kilos | 138.125 | Kg. |  | Proceso | TEÑIDO
Metros | 325 | m. |  | Maquina | JET 1
Color | NARANJA CITRICO |  |  | Litros baño | 1200
g/m | 0.425 |  |  | RB | 8.687783
Remito | 4838
Auxiliares
KOLLASOL CDA |  |  | 0.3
BIAVIN 109 |  |  | 1 | 1200
ACIDO ACETICO |  |  | 2 | 2400
SARABID EP |  |  | 2 | 2400
MUESTRA
Colorantes
Formula |  | % | gr.
NARANJA LUMACRON H3R |  | 1.65 | 2279.0625
RUBINA LUMACRON 2GFL CONC |  | 0.09 | 124.3125
TELARES D SUR | NARANJA CITRICO |  | ORDEN | 436 | 2024-09-20
Colorantes
Formula |  | % | gr.
NARANJA LUMACRON H3R |  | 1.65 | 2279.0625
RUBINA LUMACRON 2GFL CONC |  | 0.09 | 124.3125
CONTROL DE PESADA
LAVADO DE FIBRA Y NEUTRALIZADO FINAL
SODA SOLWAY |  | 2 | 2400
HIDROSULFITO DE SODIO |  | 2 | 2400
ACIDO ACETICO |  | 1.5 | 1800

## TELARES D SUR TRACKER ROJO 430
PROGRAMA N°3 |  | TEMPERATURA 130°C |  | OP. TECNOTEX
Cliente | TELARES D SUR |  |  | Fecha | 2024-09-20
Articulo | TRACKER |  |  | Material | POLIESTER
Ancho | 1.62 | m. |  | Orden | 430
Kilos | 139.825 | Kg. |  | Proceso | TEÑIDO POL
Metros | 329 | m. |  | Maquina | JET 1
Color | ROJO |  |  | Litros baño | 1200
g/m | 0.425 |  |  | RB | 8.582156
Remito | 4892
Auxiliares
KOLLASOL CDA |  |  | 0.3 | 360
BIAVIN 109 |  |  | 1 | 1200
ACIDO ACETICO |  |  | 2 | 2400
SARABID EP |  |  | 2 | 2400
Colorantes
Formula |  | % | gr.
PARDO LUMACRON SER 150% |  | 0.24 | 335.58
RUBINA LUMACRON 2GFL CONC |  | 0.415 | 580.27375
ROJO SYNOLON KISKO SE BLS |  | 2.82 | 3943.065
TELARES D SUR |  | ROJO | ORDEN | 430 | 2024-09-20
Formula |  | % | gr.
PARDO LUMACRON SER 150% |  | 0.24 | 335.58
RUBINA LUMACRON 2GFL CONC |  | 0.415 | 580.27375
ROJO SYNOLON KISKO SE BLS |  | 2.82 | 3943.065 | CONTROL DE PESADA
LAVADO DE FIBRA Y NEUTRALIZADO FINAL
SODA SOLWAY |  | 2 | 2400
HIDROSULFITO DE SODIO |  | 2 | 2400
ACIDO ACETICO |  | 1.5 | 1800

## TELARES D SUR TRACKER ROJO 429
PROGRAMA N°3 |  | TEMPERATURA 130°C |  | OP. TECNOTEX
Cliente | TELARES D SUR |  |  | Fecha | 2024-09-20
Articulo | TRACKER |  |  | Material | POLIESTER
Ancho | 1.62 | m. |  | Orden | 429
Kilos | 140.25 | Kg. |  | Proceso | TEÑIDO POL
Metros | 330 | m. |  | Maquina | JET 1
Color | ROJO |  |  | Litros baño | 1200
g/m | 0.425 |  |  | RB | 8.55615
Remito | 4892
Auxiliares
KOLLASOL CDA |  |  | 0.3 | 360
BIAVIN 109 |  |  | 1 | 1200
ACIDO ACETICO |  |  | 2 | 2400
SARABID EP |  |  | 2 | 2400
Colorantes
Formula |  | % | gr.
PARDO LUMACRON SER 150% |  | 0.24 | 336.6
RUBINA LUMACRON 2GFL CONC |  | 0.415 | 582.0375
ROJO SYNOLON KISKO SE BLS |  | 2.82 | 3955.05
TELARES D SUR |  | ROJO | ORDEN | 429 | 2024-09-20
Formula |  | % | gr.
PARDO LUMACRON SER 150% |  | 0.24 | 336.6
RUBINA LUMACRON 2GFL CONC |  | 0.415 | 582.0375
ROJO SYNOLON KISKO SE BLS |  | 2.82 | 3955.05 | CONTROL DE PESADA
LAVADO DE FIBRA Y NEUTRALIZADO FINAL
SODA SOLWAY |  | 2 | 2400
HIDROSULFITO DE SODIO |  | 2 | 2400
ACIDO ACETICO |  | 1.5 | 1800

## TELARES D SUR TRACKER ROJO 428
PROGRAMA N°3 |  | TEMPERATURA 130°C |  | OP. TECNOTEX
Cliente | TELARES D SUR |  |  | Fecha | 2024-09-20
Articulo | TRACKER |  |  | Material | POLIESTER
Ancho | 1.62 | m. |  | Orden | 428
Kilos | 126.65 | Kg. |  | Proceso | TEÑIDO POL
Metros | 298 | m. |  | Maquina | JET 1
Color | ROJO |  |  | Litros baño | 1200
g/m | 0.425 |  |  | RB | 9.474931
Remito | 4892
Auxiliares
KOLLASOL CDA |  |  | 0.3 | 360
BIAVIN 109 |  |  | 1 | 1200
ACIDO ACETICO |  |  | 2 | 2400
SARABID EP |  |  | 2 | 2400
Colorantes
Formula |  | % | gr.
PARDO LUMACRON SER 150% |  | 0.24 | 303.96
RUBINA LUMACRON 2GFL CONC |  | 0.415 | 525.5975
ROJO SYNOLON KISKO SE BLS |  | 2.82 | 3571.53
TELARES D SUR |  | ROJO | ORDEN | 428 | 2024-09-20
Formula |  | % | gr.
PARDO LUMACRON SER 150% |  | 0.24 | 303.96
RUBINA LUMACRON 2GFL CONC |  | 0.415 | 525.5975
ROJO SYNOLON KISKO SE BLS |  | 2.82 | 3571.53 | CONTROL DE PESADA
LAVADO DE FIBRA Y NEUTRALIZADO FINAL
SODA SOLWAY |  | 2 | 2400
HIDROSULFITO DE SODIO |  | 2 | 2400
ACIDO ACETICO |  | 1.5 | 1800

## TELARES D SUR TRKER MARINO 408
PROGRAMA N°3 |  | TEMPERATURA.130 °C |  | OP.TECNOTEX
Cliente | TELARES D SUR |  |  | Fecha | 2024-09-20
Articulo | TRACKER |  |  | Material | POLIESTER
Ancho | 1.6 | m. |  | Orden | 408
Kilos | 187 | Kg. |  | Proceso | TEÑIDO POL
Metros | 440 | m. |  | Maquina | JET 1
Color | MARINO |  |  | Litros baño | 1200
g/m | 0.425 |  |  | RB | 6.417112
Remito | 4913
Auxiliares
KOLLASOL CDA |  |  | 0.3 | 360
BIAVIN 109 |  |  | 1 | 1200
ACIDO ACETICO |  |  | 2 | 2400
SARABID EP |  |  | 2 | 2400
MUESTRA
Colorantes
Formula |  | % | gr.
PARDO AMARILLO SERILENE RLS 150% |  | 0.26 | 486.2
RUBINA LUMACRON 2GFL CONC |  | 0.075 | 140.25
AZUL MARINO DIANIX CC |  | 1.6 | 2992
TELARES D SUR | MARINO |  | ORDEN | 408 | 2024-09-20
Colorantes
Formula |  | % | gr.
PARDO AMARILLO SERILENE RLS 150% |  | 0.26 | 486.2
RUBINA LUMACRON 2GFL CONC |  | 0.075 | 140.25
AZUL MARINO DIANIX CC |  | 1.6 | 2992 | CONTROL DE PESADA
LAVADO DE FIBRA Y NEUTRALIZADO FINAL
SODA SOLWAY |  | 2 | 2400
HIDROSULFITO DE SODIO |  | 2 | 2400
ACIDO ACETICO |  | 1.5 | 1800

## TELARES D SUR TRKER MARINO 407
PROGRAMA N°3 |  | TEMPERATURA.130 °C |  | OP.TECNOTEX
Cliente | TELARES D SUR |  |  | Fecha | 2024-09-20
Articulo | TRACKER |  |  | Material | POLIESTER
Ancho | 1.6 | m. |  | Orden | 407
Kilos | 187 | Kg. |  | Proceso | TEÑIDO POL
Metros | 440 | m. |  | Maquina | JET 1
Color | MARINO |  |  | Litros baño | 1200
g/m | 0.425 |  |  | RB | 6.417112
Remito | 4911
Auxiliares
KOLLASOL CDA |  |  | 0.3 | 360
BIAVIN 109 |  |  | 1 | 1200
ACIDO ACETICO |  |  | 2 | 2400
SARABID EP |  |  | 2 | 2400
MUESTRA
Colorantes
Formula |  | % | gr.
PARDO AMARILLO SERILENE RLS 150% |  | 0.26 | 486.2
RUBINA LUMACRON 2GFL CONC |  | 0.075 | 140.25
AZUL MARINO DIANIX CC |  | 1.6 | 2992
TELARES D SUR | MARINO |  | ORDEN | 407 | 2024-09-20
Colorantes
Formula |  | % | gr.
PARDO AMARILLO SERILENE RLS 150% |  | 0.26 | 486.2
RUBINA LUMACRON 2GFL CONC |  | 0.075 | 140.25
AZUL MARINO DIANIX CC |  | 1.6 | 2992 | CONTROL DE PESADA
LAVADO DE FIBRA Y NEUTRALIZADO FINAL
SODA SOLWAY |  | 2 | 2400
HIDROSULFITO DE SODIO |  | 2 | 2400
ACIDO ACETICO |  | 1.5 | 1800

## TELARES D SUR TRKER MARINO 406
PROGRAMA N°3 |  | TEMPERATURA.130 °C |  | OP.TECNOTEX
Cliente | TELARES D SUR |  |  | Fecha | 2024-09-20
Articulo | TRACKER |  |  | Material | POLIESTER
Ancho | 1.6 | m. |  | Orden | 406
Kilos | 182.75 | Kg. |  | Proceso | TEÑIDO POL
Metros | 430 | m. |  | Maquina | JET 1
Color | MARINO |  |  | Litros baño | 1200
g/m | 0.425 |  |  | RB | 6.566347
Remito | 4913
Auxiliares
KOLLASOL CDA |  |  | 0.3 | 360
BIAVIN 109 |  |  | 1 | 1200
ACIDO ACETICO |  |  | 2 | 2400
SARABID EP |  |  | 2 | 2400
MUESTRA
Colorantes
Formula |  | % | gr.
PARDO AMARILLO SERILENE RLS 150% |  | 0.26 | 475.15
RUBINA LUMACRON 2GFL CONC |  | 0.075 | 137.0625
AZUL MARINO DIANIX CC |  | 1.6 | 2924
TELARES D SUR | MARINO |  | ORDEN | 406 | 2024-09-20
Colorantes
Formula |  | % | gr.
PARDO AMARILLO SERILENE RLS 150% |  | 0.26 | 475.15
RUBINA LUMACRON 2GFL CONC |  | 0.075 | 137.0625
AZUL MARINO DIANIX CC |  | 1.6 | 2924 | CONTROL DE PESADA
LAVADO DE FIBRA Y NEUTRALIZADO FINAL
SODA SOLWAY |  | 2 | 2400
HIDROSULFITO DE SODIO |  | 2 | 2400
ACIDO ACETICO |  | 1.5 | 1800

## TELARES D SUR TRKER MARINO 405
PROGRAMA N°3 |  | TEMPERATURA.130 °C |  | OP.TECNOTEX
Cliente | TELARES D SUR |  |  | Fecha | 2024-09-20
Articulo | TRACKER |  |  | Material | POLIESTER
Ancho | 1.6 | m. |  | Orden | 405
Kilos | 182.75 | Kg. |  | Proceso | TEÑIDO POL
Metros | 430 | m. |  | Maquina | JET 1
Color | MARINO |  |  | Litros baño | 1200
g/m | 0.425 |  |  | RB | 6.566347
Remito | 4911
Auxiliares
KOLLASOL CDA |  |  | 0.3 | 360
BIAVIN 109 |  |  | 1 | 1200
ACIDO ACETICO |  |  | 2 | 2400
SARABID EP |  |  | 2 | 2400
MUESTRA
Colorantes
Formula |  | % | gr.
PARDO AMARILLO SERILENE RLS 150% |  | 0.26 | 475.15
RUBINA LUMACRON 2GFL CONC |  | 0.075 | 137.0625
AZUL MARINO DIANIX CC |  | 1.6 | 2924
TELARES D SUR | MARINO |  | ORDEN | 405 | 2024-09-20
Colorantes
Formula |  | % | gr.
PARDO AMARILLO SERILENE RLS 150% |  | 0.26 | 475.15
RUBINA LUMACRON 2GFL CONC |  | 0.075 | 137.0625
AZUL MARINO DIANIX CC |  | 1.6 | 2924 | CONTROL DE PESADA
LAVADO DE FIBRA Y NEUTRALIZADO FINAL
SODA SOLWAY |  | 2 | 2400
HIDROSULFITO DE SODIO |  | 2 | 2400
ACIDO ACETICO |  | 1.5 | 1800

## TELARES D SUR TRACK NEGRO 389
PROGRAMA N°3 |  | TEMPERATURA.130°C |  | OP.TECNOTEX
Cliente | TELARES D SUR |  |  | Fecha | 2024-09-20
Articulo | TACKER |  |  | Material | POLIESTER
Ancho | 1.6 | m. |  | Orden | 389
Kilos | 118 | Kg. |  | Proceso | TEÑIDO POL
Metros | 295 | m. |  | Maquina | JET 1
Color | NEGRO |  |  | Litros baño | 1200
g/m | 0.4 |  |  | RB | 10.16949
Remito | 4912
Auxiliares
KOLLASOL CDA |  |  | 0.3 | 360
BIAVIN 109 |  |  | 1 | 1200
ACIDO ACETICO |  |  | 2 | 2400
SARABID EP |  |  | 2 | 2400
MUESTRA
Colorantes
Formula |  | % | gr.
RUBINA LUMACRON 2GFL CONC |  | 0.1 | 118
NEGRO DISPERSO TQ EXSF 300% |  | 3.6 | 4248
TELARES D SUR |  | NEGRO | ORDEN | 389 | 2024-09-20
Formula |  | % | gr.
RUBINA LUMACRON 2GFL CONC |  | 0.1 | 118
NEGRO DISPERSO TQ EXSF 300% |  | 3.6 | 4248
CONTROL DE PESADA
LAVADO DE FIBRA Y NEUTRALIZADO FINAL
SODA SOLWAY |  | 2 | 2400
HIDROSULFITO DE SODIO |  | 2 | 2400
ACIDO ACETICO |  | 1.5 | 1800

## TELARES D SUR TRACK NEGRO 388
PROGRAMA N°3 |  | TEMPERATURA.130°C |  | OP.TECNOTEX
Cliente | TELARES D SUR |  |  | Fecha | 2024-09-20
Articulo | TACKER |  |  | Material | POLIESTER
Ancho | 1.6 | m. |  | Orden | 388
Kilos | 118 | Kg. |  | Proceso | TEÑIDO POL
Metros | 295 | m. |  | Maquina | JET 1
Color | NEGRO |  |  | Litros baño | 1200
g/m | 0.4 |  |  | RB | 10.16949
Remito | 4912 |  |  | REPROCESO
Auxiliares
KOLLASOL CDA |  |  | 0.3 | 360
BIAVIN 109 |  |  | 1 | 1200
ACIDO ACETICO |  |  | 2 | 2400
SARABID EP |  |  | 2 | 2400
MUESTRA
Colorantes
Formula |  | % | gr.
RUBINA LUMACRON 2GFL CONC |  | 0.1 | 118
NEGRO DISPERSO TQ EXSF 300% |  | 3.6 | 4248
TELARES D SUR |  | NEGRO | ORDEN | 388 | 2024-09-20
Formula |  | % | gr.
RUBINA LUMACRON 2GFL CONC |  | 0.1 | 118
NEGRO DISPERSO TQ EXSF 300% |  | 3.6 | 4248
CONTROL DE PESADA
LAVADO DE FIBRA Y NEUTRALIZADO FINAL
SODA SOLWAY |  | 2 | 2400
HIDROSULFITO DE SODIO |  | 2 | 2400
ACIDO ACETICO |  | 1.5 | 1800

## TELARES D SUR TRACK NEGRO 387
PROGRAMA N°3 |  | TEMPERATURA.130°C |  | OP.TECNOTEX
Cliente | TELARES D SUR |  |  | Fecha | 2024-09-20
Articulo | TACKER |  |  | Material | POLIESTER
Ancho | 1.6 | m. |  | Orden | 387
Kilos | 118 | Kg. |  | Proceso | TEÑIDO POL
Metros | 295 | m. |  | Maquina | JET 1
Color | NEGRO |  |  | Litros baño | 1200
g/m | 0.4 |  |  | RB | 10.16949
Remito | 4912 |  |  | REPROCESO
Auxiliares
KOLLASOL CDA |  |  | 0.3 | 360
BIAVIN 109 |  |  | 1 | 1200
ACIDO ACETICO |  |  | 2 | 2400
SARABID EP |  |  | 2 | 2400
MUESTRA
Colorantes
Formula |  | % | gr.
RUBINA LUMACRON 2GFL CONC |  | 0.1 | 118
NEGRO DISPERSO TQ EXSF 300% |  | 3.6 | 4248
TELARES D SUR |  | NEGRO | ORDEN | 387 | 2024-09-20
Formula |  | % | gr.
RUBINA LUMACRON 2GFL CONC |  | 0.1 | 118
NEGRO DISPERSO TQ EXSF 300% |  | 3.6 | 4248
CONTROL DE PESADA
LAVADO DE FIBRA Y NEUTRALIZADO FINAL
SODA SOLWAY |  | 2 | 2400
HIDROSULFITO DE SODIO |  | 2 | 2400
ACIDO ACETICO |  | 1.5 | 1800

## TELARES D SUR SARGA M NOCHE 379
PROGRAMA N°5 |  | TEMPERATURA.130 °C |  | OP.TECNOTEX
Cliente | TELARES D SUR |  |  | Fecha | 2024-09-20
Articulo | 2411 SARGA |  |  | Material | POLIESTER
Ancho | 1.52 | m. |  | Orden | 379
Kilos | 117.78 | Kg. |  | Proceso | TEÑIDO POL
Metros | 453 | m. |  | Maquina | JET 1
Color | MARINO NOCHE 2022 |  |  | Litros baño | 1000
g/m | 0.26 |  |  | RB | 8.490406
Remito | 4639
Auxiliares
KOLLASOL CDA |  |  | 0.3 | 300
BIAVIN 109 |  |  | 1 | 1000
ACIDO ACETICO |  |  | 2 | 2000
SARABID EP |  |  | 2 | 2000
Colorantes |  |  |  |  | MUESTRA
Formula |  | % | gr.
PARDO AMARILLO SERILENE RLS 150% |  | 0.62 | 730.236
RUBINA LUMACRON 2GFL CONC |  | 0.105 | 123.669
AZUL MARINO DIANIX CC |  | 2.15 | 2532.27
TELARES D SUR | MARINO NOCHE 2022 |  | ORDEN | 379 | 2024-09-20
Colorantes
Formula |  | % | gr.
PARDO AMARILLO SERILENE RLS 150% |  | 0.62 | 730.236
RUBINA LUMACRON 2GFL CONC |  | 0.105 | 123.669
AZUL MARINO DIANIX CC |  | 2.15 | 2532.27 | CONTROL DE PESADA
LAVADO DE FIBRA Y NEUTRALIZADO FINAL
SODA SOLWAY |  | 2 | 2000
HIDROSULFITO DE SODIO |  | 2 | 2000
ACIDO ACETICO |  | 1.5 | 1500

## TELARES D SUR SARGA M NOCHE 378
PROGRAMA N°3 |  | TEMPERATURA.130 °C |  | OP.TECNOTEX
Cliente | TELARES D SUR |  |  | Fecha | 2024-09-20
Articulo | SARGA |  |  | Material | POLIESTER
Ancho | 1.52 | m. |  | Orden | 378
Kilos | 117.78 | Kg. |  | Proceso | TEÑIDO POL
Metros | 453 | m. |  | Maquina | JET 1
Color | MARINO NOCHE 2022 |  |  | Litros baño | 1200
g/m | 0.26 |  |  | RB | 10.18849
Remito | 4639
Auxiliares
KOLLASOL CDA |  |  | 0.3 | 360
BIAVIN 109 |  |  | 1 | 1200
ACIDO ACETICO |  |  | 2 | 2400
SARABID EP |  |  | 2 | 2400
Colorantes |  |  |  |  | MUESTRA
Formula |  | % | gr.
PARDO AMARILLO SERILENE RLS 150% |  | 0.62 | 730.236
RUBINA LUMACRON 2GFL CONC |  | 0.105 | 123.669
AZUL MARINO DIANIX CC |  | 2.15 | 2532.27
TELARES D SUR | MARINO NOCHE 2022 |  | ORDEN | 378 | 2024-09-20
Colorantes
Formula |  | % | gr.
PARDO AMARILLO SERILENE RLS 150% |  | 0.62 | 730.236
RUBINA LUMACRON 2GFL CONC |  | 0.105 | 123.669
AZUL MARINO DIANIX CC |  | 2.15 | 2532.27 | CONTROL DE PESADA
LAVADO DE FIBRA Y NEUTRALIZADO FINAL
SODA SOLWAY |  | 2 | 2400
HIDROSULFITO DE SODIO |  | 2 | 2400
ACIDO ACETICO |  | 1.5 | 1800

## TELARES D SUR VDE BENETTON 377
PROGRAMA N°3 |  | TEMPERATURA.130 °C |  | OP.TECNOTEX
Cliente | TELARES D SUR |  |  | Fecha | 2024-09-20
Articulo | TRACKER |  |  | Material | POLIESTER
Ancho | 1.62 | m. |  | Orden | 377
Kilos | 142.245 | Kg. |  | Proceso | TEÑIDO POL
Metros | 327 | m. |  | Maquina | JET 1
Color | VERDE BENETTON |  |  | Litros baño | 1200
g/m | 0.435 |  |  | RB | 8.436149
Remito | 4653
Auxiliares
KOLLASOL CDA |  |  | 0.3 | 360
BIAVIN 109 |  |  | 1 | 1200
ACIDO ACETICO |  |  | 2 | 2400
SARABID EP |  |  | 2 | 2400
MUESTRA
Colorantes
Formula |  | % | gr.
AMARILLO LUMACRON E3G 200% |  | 0.7 | 995.715
PARDO LUMACRON SER 150% |  | 0.084 | 119.4858
TURQUESA LUMACRON SGL 200% |  | 2.64 | 3755.268
TELARES D SUR | VERDE BENETTON |  | ORDEN | 377 | 2024-09-20
Colorantes
Formula |  | % | gr.
AMARILLO LUMACRON E3G 200% |  | 0.7 | 995.715
PARDO LUMACRON SER 150% |  | 0.084 | 119.4858
TURQUESA LUMACRON SGL 200% |  | 2.64 | 3755.268 | CONTROL DE PESADA
LAVADO DE FIBRA Y NEUTRALIZADO FINAL
SODA SOLWAY |  | 2 | 2400
HIDROSULFITO DE SODIO |  | 2 | 2400
ACIDO ACETICO |  | 1.5 | 1800

## TELARES D SUR VDE BENETTON 376
PROGRAMA N°3 |  | TEMPERATURA.130 °C |  | OP.TECNOTEX
Cliente | TELARES D SUR |  |  | Fecha | 2024-09-20
Articulo | TRACKER |  |  | Material | POLIESTER
Ancho | 1.62 | m. |  | Orden | 376
Kilos | 143.55 | Kg. |  | Proceso | TEÑIDO POL
Metros | 330 | m. |  | Maquina | JET 1
Color | VERDE BENETTON |  |  | Litros baño | 1200
g/m | 0.435 |  |  | RB | 8.359457
Remito | 4653
Auxiliares
KOLLASOL CDA |  |  | 0.3 | 360
BIAVIN 109 |  |  | 1 | 1200
ACIDO ACETICO |  |  | 2 | 2400
SARABID EP |  |  | 2 | 2400
MUESTRA
Colorantes
Formula |  | % | gr.
AMARILLO LUMACRON E3G 200% |  | 0.7 | 1004.85
PARDO LUMACRON SER 150% |  | 0.084 | 120.582
TURQUESA LUMACRON SGL 200% |  | 2.64 | 3789.72
TELARES D SUR | VERDE BENETTON |  | ORDEN | 376 | 2024-09-20
Colorantes
Formula |  | % | gr.
AMARILLO LUMACRON E3G 200% |  | 0.7 | 1004.85
PARDO LUMACRON SER 150% |  | 0.084 | 120.582
TURQUESA LUMACRON SGL 200% |  | 2.64 | 3789.72 | CONTROL DE PESADA
LAVADO DE FIBRA Y NEUTRALIZADO FINAL
SODA SOLWAY |  | 2 | 2400
HIDROSULFITO DE SODIO |  | 2 | 2400
ACIDO ACETICO |  | 1.5 | 1800

## TELARES D SUR VDE BENETTON 375
PROGRAMA N°3 |  | TEMPERATURA.130 °C |  | OP.TECNOTEX
Cliente | TELARES D SUR |  |  | Fecha | 2024-09-20
Articulo | TRACKER |  |  | Material | POLIESTER
Ancho | 1.62 | m. |  | Orden | 375
Kilos | 143.55 | Kg. |  | Proceso | TEÑIDO POL
Metros | 330 | m. |  | Maquina | JET 1
Color | VERDE BENETTON |  |  | Litros baño | 1200
g/m | 0.435 |  |  | RB | 8.359457
Remito | 4653
Auxiliares
KOLLASOL CDA |  |  | 0.3 | 360
BIAVIN 109 |  |  | 1 | 1200
ACIDO ACETICO |  |  | 2 | 2400
SARABID EP |  |  | 2 | 2400
MUESTRA
Colorantes
Formula |  | % | gr.
AMARILLO LUMACRON E3G 200% |  | 0.7 | 1004.85
PARDO LUMACRON SER 150% |  | 0.084 | 120.582
TURQUESA LUMACRON SGL 200% |  | 2.64 | 3789.72
TELARES D SUR | VERDE BENETTON |  | ORDEN | 375 | 2024-09-20
Colorantes
Formula |  | % | gr.
AMARILLO LUMACRON E3G 200% |  | 0.7 | 1004.85
PARDO LUMACRON SER 150% |  | 0.084 | 120.582
TURQUESA LUMACRON SGL 200% |  | 2.64 | 3789.72 | CONTROL DE PESADA
LAVADO DE FIBRA Y NEUTRALIZADO FINAL
SODA SOLWAY |  | 2 | 2400
HIDROSULFITO DE SODIO |  | 2 | 2400
ACIDO ACETICO |  | 1.5 | 1800

## TELARES D SUR VDE BENETTON 374
PROGRAMA N°3 |  | TEMPERATURA.130 °C |  | OP.TECNOTEX
Cliente | TELARES D SUR |  |  | Fecha | 2024-09-20
Articulo | TRACKER |  |  | Material | POLIESTER
Ancho | 1.62 | m. |  | Orden | 374
Kilos | 149.205 | Kg. |  | Proceso | TEÑIDO POL
Metros | 343 | m. |  | Maquina | JET 1
Color | VERDE BENETTON |  |  | Litros baño | 1200
g/m | 0.435 |  |  | RB | 8.042626
Remito | 4741
Auxiliares
KOLLASOL CDA |  |  | 0.3 | 360
BIAVIN 109 |  |  | 1 | 1200
ACIDO ACETICO |  |  | 2 | 2400
SARABID EP |  |  | 2 | 2400
MUESTRA
Colorantes
Formula |  | % | gr.
AMARILLO LUMACRON E3G 200% |  | 0.7 | 1044.435
PARDO LUMACRON SER 150% |  | 0.084 | 125.3322
TURQUESA LUMACRON SGL 200% |  | 2.64 | 3939.012
TELARES D SUR | VERDE BENETTON |  | ORDEN |  | 2024-09-20
Colorantes
Formula |  | % | gr.
AMARILLO LUMACRON E3G 200% |  | 0.7 | 1044.435
PARDO LUMACRON SER 150% |  | 0.084 | 125.3322
TURQUESA LUMACRON SGL 200% |  | 2.64 | 3939.012 | CONTROL DE PESADA
LAVADO DE FIBRA Y NEUTRALIZADO FINAL
SODA SOLWAY |  | 2 | 2400
HIDROSULFITO DE SODIO |  | 2 | 2400
ACIDO ACETICO |  | 1.5 | 1800

## TELARES D SUR VDE BENETTON 373
PROGRAMA N°3 |  | TEMPERATURA.130 °C |  | OP.TECNOTEX
Cliente | TELARES D SUR |  |  | Fecha | 2024-09-20
Articulo | TRACKER |  |  | Material | POLIESTER
Ancho | 1.62 | m. |  | Orden | 373
Kilos | 156.6 | Kg. |  | Proceso | TEÑIDO POL
Metros | 360 | m. |  | Maquina | JET 1
Color | VERDE BENETTON |  |  | Litros baño | 1200
g/m | 0.435 |  |  | RB | 7.662835
Remito | 4741
Auxiliares
KOLLASOL CDA |  |  | 0.3 | 360
BIAVIN 109 |  |  | 1 | 1200
ACIDO ACETICO |  |  | 2 | 2400
SARABID EP |  |  | 2 | 2400
MUESTRA
Colorantes
Formula |  | % | gr.
AMARILLO LUMACRON E3G 200% |  | 0.7 | 1096.2
PARDO LUMACRON SER 150% |  | 0.084 | 131.544
TURQUESA LUMACRON SGL 200% |  | 2.64 | 4134.24
TELARES D SUR | VERDE BENETTON |  | ORDEN |  | 2024-09-20
Colorantes
Formula |  | % | gr.
AMARILLO LUMACRON E3G 200% |  | 0.7 | 1096.2
PARDO LUMACRON SER 150% |  | 0.084 | 131.544
TURQUESA LUMACRON SGL 200% |  | 2.64 | 4134.24 | CONTROL DE PESADA
LAVADO DE FIBRA Y NEUTRALIZADO FINAL
SODA SOLWAY |  | 2 | 2400
HIDROSULFITO DE SODIO |  | 2 | 2400
ACIDO ACETICO |  | 1.5 | 1800

## TELARES D SUR VDE BENETTON 372
PROGRAMA N°3 |  | TEMPERATURA.130 °C |  | OP.TECNOTEX
Cliente | TELARES D SUR |  |  | Fecha | 2024-09-20
Articulo | TRACKER |  |  | Material | POLIESTER
Ancho | 1.62 | m. |  | Orden | 372
Kilos | 149.64 | Kg. |  | Proceso | TEÑIDO POL
Metros | 344 | m. |  | Maquina | JET 1
Color | VERDE BENETTON |  |  | Litros baño | 1200
g/m | 0.435 |  |  | RB | 8.019246
Remito | 4741
Auxiliares
KOLLASOL CDA |  |  | 0.3 | 360
BIAVIN 109 |  |  | 1 | 1200
ACIDO ACETICO |  |  | 2 | 2400
SARABID EP |  |  | 2 | 2400
MUESTRA
Colorantes
Formula |  | % | gr.
AMARILLO LUMACRON E3G 200% |  | 0.7 | 1047.48
PARDO LUMACRON SER 150% |  | 0.084 | 125.6976
TURQUESA LUMACRON SGL 200% |  | 2.64 | 3950.496
TELARES D SUR | VERDE BENETTON |  | ORDEN |  | 2024-09-20
Colorantes
Formula |  | % | gr.
AMARILLO LUMACRON E3G 200% |  | 0.7 | 1047.48
PARDO LUMACRON SER 150% |  | 0.084 | 125.6976
TURQUESA LUMACRON SGL 200% |  | 2.64 | 3950.496 | CONTROL DE PESADA
LAVADO DE FIBRA Y NEUTRALIZADO FINAL
SODA SOLWAY |  | 2 | 2400
HIDROSULFITO DE SODIO |  | 2 | 2400
ACIDO ACETICO |  | 1.5 | 1800

## TELARES D SUR ROMBO NEGRO 354
PROGRAMA N°3 |  | TEMPERATURA.130°C |  | OP.TECNOTEX
Cliente | TELARES D SUR |  |  | Fecha | 2024-09-20
Articulo | ROMBO |  |  | Material | POLIESTER
Ancho | 1.52 | m. |  | Orden | 354
Kilos | 71.61 | Kg. |  | Proceso | TEÑIDO POL
Metros | 465 | m. |  | Maquina | JET 1
Color | NEGRO |  |  | Litros baño | 1200
g/m | 0.154 |  |  | RB | 16.75744
Remito | 4840
Auxiliares
KOLLASOL CDA |  |  | 0.3 | 360
BIAVIN 109 |  |  | 1 | 1200
ACIDO ACETICO |  |  | 2 | 2400
SARABID EP |  |  | 2 | 2400
Colorantes
Formula |  | % | gr.
RUBINA LUMACRON 2GFL CONC |  | 0.1 | 71.61
NEGRO DIANIX CCR SURFACTAN |  | 3.6 | 2577.96
TELARES D SUR |  | NEGRO | ORDEN | 354 | 2024-09-20
Formula |  | % | gr.
RUBINA LUMACRON 2GFL CONC |  | 0.1 | 71.61
NEGRO DIANIX CCR SURFACTAN |  | 3.6 | 2577.96
CONTROL DE PESADA
LAVADO DE FIBRA Y NEUTRALIZADO FINAL
SODA SOLWAY |  | 2 | 2400
HIDROSULFITO DE SODIO |  | 2 | 2400
ACIDO ACETICO |  | 1.5 | 1800

## TELARES D SUR SARGA NEGRO 353
PROGRAMA N°3 |  | TEMPERATURA.130°C |  | OP.TECNOTEX
Cliente | TELARES D SUR |  |  | Fecha | 2024-09-20
Articulo | SARGA |  |  | Material | POLIESTER
Ancho | 1.52 | m. |  | Orden | 353
Kilos | 138.58 | Kg. |  | Proceso | TEÑIDO POL
Metros | 533 | m. |  | Maquina | JET 1
Color | NEGRO |  |  | Litros baño | 1200
g/m | 0.26 |  |  | RB | 8.659258
Remito | 4842
Auxiliares
KOLLASOL CDA |  |  | 0.3 | 360
BIAVIN 109 |  |  | 1 | 1200
ACIDO ACETICO |  |  | 2 | 2400
SARABID EP |  |  | 2 | 2400
Colorantes
Formula |  | % | gr.
RUBINA LUMACRON 2GFL CONC |  | 0.1 | 138.58
NEGRO DISPERSO TQ EXSF 300% |  | 3.6 | 4988.88
TELARES D SUR |  | NEGRO | ORDEN | 353 | 2024-09-20
Formula |  | % | gr.
RUBINA LUMACRON 2GFL CONC |  | 0.1 | 138.58
NEGRO DISPERSO TQ EXSF 300% |  | 3.6 | 4988.88
CONTROL DE PESADA
LAVADO DE FIBRA Y NEUTRALIZADO FINAL
SODA SOLWAY |  | 2 | 2400
HIDROSULFITO DE SODIO |  | 2 | 2400
ACIDO ACETICO |  | 1.5 | 1800

## TELARES D SUR SARGA MARINO 352
PROGRAMA N°3 |  | TEMPERATURA.130 °C |  | OP.TECNOTEX
Cliente | TELARES D SUR |  |  | Fecha | 2024-09-20
Articulo | SARGA |  |  | Material | POLIESTER
Ancho | 1.52 | m. |  | Orden | 352
Kilos | 117 | Kg. |  | Proceso | TEÑIDO POL
Metros | 450 | m. |  | Maquina | JET 1
Color | MARINO CLASICO |  |  | Litros baño | 1200
g/m | 0.26 |  |  | RB | 10.25641
Remito | 4843
Auxiliares
KOLLASOL CDA |  |  | 0.3 | 360
BIAVIN 109 |  |  | 1 | 1200
ACIDO ACETICO |  |  | 2 | 2400
SARABID EP |  |  | 2 | 2400
Colorantes |  |  |  |  | MUESTRA
Formula |  | % | gr.
PARDO AMARILLO SERILENE RLS 150% |  | 0.26 | 304.2
RUBINA LUMACRON 2GFL CONC |  | 0.075 | 87.75
AZUL MARINO DIANIX CC |  | 1.6 | 1872
TELARES D SUR | MARINO CLASICO |  | ORDEN | 352 | 2024-09-20
Colorantes
Formula |  | % | gr.
PARDO AMARILLO SERILENE RLS 150% |  | 0.26 | 304.2
RUBINA LUMACRON 2GFL CONC |  | 0.075 | 87.75
AZUL MARINO DIANIX CC |  | 1.6 | 1872 | CONTROL DE PESADA
LAVADO DE FIBRA Y NEUTRALIZADO FINAL
SODA SOLWAY |  | 2 | 2400
HIDROSULFITO DE SODIO |  | 2 | 2400
ACIDO ACETICO |  | 1.5 | 1800

## TELARES D SUR REPRO NEGRO 339
PROGRAMA N°2 |  | TEMPERATURA.130°C |  | OP.TECNOTEX
Cliente | TELARES D SUR |  |  | Fecha | 2024-09-20
Articulo | SARGA |  |  | Material | POLIESTER
Ancho | 1.52 | m. |  | Orden | 284
Kilos | 121.25 | Kg. |  | Proceso | TEÑIDO POL
Metros | 485 | m. |  | Maquina | JET 1
Color | NEGRO |  |  | Litros baño | 1200
g/m | 0.25 |  |  | RB | 9.896907
Remito | 4837 |  |  | REPROCESO
Auxiliares
KOLLASOL CDA |  |  | 0.3 | 360
BIAVIN 109 |  |  | 1 | 1200
ACIDO ACETICO |  |  | 2 | 2400
SARABID EP |  |  | 2 | 2400
Colorantes |  |  |  |  | MUESTRA
Formula |  | % | gr.
NEGRO DIANIC CCR SURFACTAN |  | 1.5 | 1818.75
TELARES D SUR |  | NEGRO | ORDEN | 284 | 2024-09-20
Formula |  | % | gr.
NEGRO DIANIC CCR SURFACTAN |  | 1.5 | 1818.75
CONTROL DE PESADA
LAVADO DE FIBRA Y NEUTRALIZADO FINAL
SODA SOLWAY |  | 2 | 2400
HIDROSULFITO DE SODIO |  | 2 | 2400
ACIDO ACETICO |  | 1.5 | 1800

## TELARES D SUR TRACKER ROJO 338
PROGRAMA N°3 |  | TEMPERATURA 130°C |  | OP. TECNOTEX
Cliente | TELARES D SUR |  |  | Fecha | 2024-09-20
Articulo | TRACKER |  |  | Material | POLIESTER
Ancho | 1.62 | m. |  | Orden | 338
Kilos | 147.465 | Kg. |  | Proceso | TEÑIDO POL
Metros | 339 | m. |  | Maquina | JET 1
Color | ROJO |  |  | Litros baño | 1200
g/m | 0.435 |  |  | RB | 8.137524
Remito | 4743
Auxiliares
KOLLASOL CDA |  |  | 0.3 | 360
BIAVIN 109 |  |  | 1 | 1200
ACIDO ACETICO |  |  | 2 | 2400
SARABID EP |  |  | 2 | 2400
Colorantes |  |  |  |  | MUESTRA
Formula |  | % | gr.
PARDO LUMACRON SER 150% |  | 0.24 | 353.916
RUBINA LUMACRON 2GFL CONC |  | 0.415 | 611.97975
ROJO SYNOLON KISKO SE BLS |  | 2.82 | 4158.513
TELARES D SUR |  | ROJO | ORDEN | 338 | 2024-09-20
Formula |  | % | gr.
PARDO LUMACRON SER 150% |  | 0.24 | 353.916
RUBINA LUMACRON 2GFL CONC |  | 0.415 | 611.97975
ROJO SYNOLON KISKO SE BLS |  | 2.82 | 4158.513 | CONTROL DE PESADA
LAVADO DE FIBRA Y NEUTRALIZADO FINAL
SODA SOLWAY |  | 2 | 2400
HIDROSULFITO DE SODIO |  | 2 | 2400
ACIDO ACETICO |  | 1.5 | 1800

## TELARES D SUR TRACKER ROJO 337
PROGRAMA N°3 |  | TEMPERATURA 130°C |  | OP. TECNOTEX
Cliente | TELARES DEL SUR |  |  | Fecha | 2024-09-20
Articulo | TRACKER |  |  | Material | POLIESTER
Ancho | 1.62 | m. |  | Orden | 337
Kilos | 130.5 | Kg. |  | Proceso | TEÑIDO POL
Metros | 300 | m. |  | Maquina | JET 1
Color | ROJO |  |  | Litros baño | 1200
g/m | 0.435 |  |  | RB | 9.195402
Remito | 4743
Auxiliares
KOLLASOL CDA |  |  | 0.3 | 360
BIAVIN 109 |  |  | 1 | 1200
ACIDO ACETICO |  |  | 2 | 2400
SARABID EP |  |  | 2 | 2400
Colorantes |  |  |  |  | MUESTRA
Formula |  | % | gr.
PARDO LUMACRON SER 150% |  | 0.24 | 313.2
RUBINA LUMACRON 2GFL CONC |  | 0.415 | 541.575
ROJO SYNOLON KISKO SE BLS |  | 2.82 | 3680.1
TELARES DEL SUR |  | ROJO | ORDEN | 337 | 2024-09-20
Formula |  | % | gr.
PARDO LUMACRON SER 150% |  | 0.24 | 313.2
RUBINA LUMACRON 2GFL CONC |  | 0.415 | 541.575
ROJO SYNOLON KISKO SE BLS |  | 2.82 | 3680.1 | CONTROL DE PESADA
LAVADO DE FIBRA Y NEUTRALIZADO FINAL
SODA SOLWAY |  | 2 | 2400
HIDROSULFITO DE SODIO |  | 2 | 2400
ACIDO ACETICO |  | 1.5 | 1800

## TELARES D SUR TRACKER ROJO 336
PROGRAMA N°3 |  | TEMPERATURA 130°C |  | OP. TECNOTEX
Cliente | TELARES D SUR |  |  | Fecha | 2024-09-20
Articulo | TRACKER |  |  | Material | POLIESTER
Ancho | 1.62 | m. |  | Orden | 336
Kilos | 150.075 | Kg. |  | Proceso | TEÑIDO POL
Metros | 345 | m. |  | Maquina | JET 1
Color | ROJO |  |  | Litros baño | 1200
g/m | 0.435 |  |  | RB | 7.996002
Remito | 4743
Auxiliares
KOLLASOL CDA |  |  | 0.3 | 360
BIAVIN 109 |  |  | 1 | 1200
ACIDO ACETICO |  |  | 2 | 2400
SARABID EP |  |  | 2 | 2400
Colorantes |  |  |  |  | MUESTRA
Formula |  | % | gr.
PARDO LUMACRON SER 150% |  | 0.24 | 360.18
RUBINA LUMACRON 2GFL CONC |  | 0.415 | 622.81125
ROJO SYNOLON KISKO SE BLS |  | 2.82 | 4232.115
TELARES D SUR |  | ROJO | ORDEN | 336 | 2024-09-20
Formula |  | % | gr.
PARDO LUMACRON SER 150% |  | 0.24 | 360.18
RUBINA LUMACRON 2GFL CONC |  | 0.415 | 622.81125
ROJO SYNOLON KISKO SE BLS |  | 2.82 | 4232.115 | CONTROL DE PESADA
LAVADO DE FIBRA Y NEUTRALIZADO FINAL
SODA SOLWAY |  | 2 | 2400
HIDROSULFITO DE SODIO |  | 2 | 2400
ACIDO ACETICO |  | 1.5 | 1800

## TELARES D SUR TRKER MARINO 328
PROGRAMA N°3 |  | TEMPERATURA.130 °C |  | OP.TECNOTEX
Cliente | TELARES D SUR |  |  | Fecha | 2024-09-20
Articulo | TRACKER |  |  | Material | POLIESTER
Ancho | 1.6 | m. |  | Orden | 328
Kilos | 146.16 | Kg. |  | Proceso | TEÑIDO POL
Metros | 336 | m. |  | Maquina | JET 1
Color | MARINO |  |  | Litros baño | 1200
g/m | 0.435 |  |  | RB | 8.210181
Remito | 4652
Auxiliares
KOLLASOL CDA |  |  | 0.3 | 360
BIAVIN 109 |  |  | 1 | 1200
ACIDO ACETICO |  |  | 2 | 2400
SARABID EP |  |  | 2 | 2400
MUESTRA
Colorantes
Formula |  | % | gr.
PARDO AMARILLO SERILENE RLS 150% |  | 0.26 | 380.016
RUBINA LUMACRON 2GFL CONC |  | 0.075 | 109.62
AZUL MARINO DIANIX CC |  | 1.6 | 2338.56
TELARES D SUR | MARINO |  | ORDEN | 328 | 2024-09-20
Colorantes
Formula |  | % | gr.
PARDO AMARILLO SERILENE RLS 150% |  | 0.26 | 380.016
RUBINA LUMACRON 2GFL CONC |  | 0.075 | 109.62
AZUL MARINO DIANIX CC |  | 1.6 | 2338.56 | CONTROL DE PESADA
LAVADO DE FIBRA Y NEUTRALIZADO FINAL
SODA SOLWAY |  | 2 | 2400
HIDROSULFITO DE SODIO |  | 2 | 2400
ACIDO ACETICO |  | 1.5 | 1800

## TELARES D SUR TRKER MARINO 327
PROGRAMA N°3 |  | TEMPERATURA.130 °C |  | OP.TECNOTEX
Cliente | TELARES D SUR |  |  | Fecha | 2024-09-20
Articulo | TRACKER |  |  | Material | POLIESTER
Ancho | 1.6 | m. |  | Orden | 327
Kilos | 143.55 | Kg. |  | Proceso | TEÑIDO POL
Metros | 330 | m. |  | Maquina | JET 1
Color | MARINO |  |  | Litros baño | 1200
g/m | 0.435 |  |  | RB | 8.359457
Remito | 4652
Auxiliares
KOLLASOL CDA |  |  | 0.3 | 360
BIAVIN 109 |  |  | 1 | 1200
ACIDO ACETICO |  |  | 2 | 2400
SARABID EP |  |  | 2 | 2400
Colorantes
Formula |  | % | gr.
PARDO AMARILLO SERILENE RLS 150% |  | 0.26 | 373.23
RUBINA LUMACRON 2GFL CONC |  | 0.075 | 107.6625
AZUL MARINO DIANIX CC |  | 1.6 | 2296.8
TELARES D SUR | MARINO |  | ORDEN | 327 | 2024-09-20
Colorantes
Formula |  | % | gr.
PARDO AMARILLO SERILENE RLS 150% |  | 0.26 | 373.23
RUBINA LUMACRON 2GFL CONC |  | 0.075 | 107.6625
AZUL MARINO DIANIX CC |  | 1.6 | 2296.8
LAVADO DE FIBRA Y NEUTRALIZADO FINAL
SODA SOLWAY |  | 2 | 2400
HIDROSULFITO DE SODIO |  | 2 | 2400
ACIDO ACETICO |  | 1.5 | 1800

## TELARES D SUR TRKER MARINO 326
PROGRAMA N°3 |  | TEMPERATURA.130 °C |  | OP.TECNOTEX
Cliente | TELARES D SUR |  |  | Fecha | 2024-09-20
Articulo | TRACKER |  |  | Material | POLIESTER
Ancho | 1.6 | m. |  | Orden | 326
Kilos | 143.55 | Kg. |  | Proceso | TEÑIDO POL
Metros | 330 | m. |  | Maquina | JET 1
Color | MARINO |  |  | Litros baño | 1200
g/m | 0.435 |  |  | RB | 8.359457
Remito | 4652
Auxiliares
KOLLASOL CDA |  |  | 0.3 | 360
BIAVIN 109 |  |  | 1 | 1200
ACIDO ACETICO |  |  | 2 | 2400
SARABID EP |  |  | 2 | 2400
Colorantes
Formula |  | % | gr.
PARDO AMARILLO SERILENE RLS 150 |  | 0.26 | 373.23
RUBINA LUMACRON 2GFL CONC |  | 0.075 | 107.6625
AZUL MARINO DIANIX CC |  | 1.6 | 2296.8
TELARES D SUR | MARINO |  | ORDEN | 326 | 2024-09-20
Colorantes
Formula |  | % | gr.
PARDO AMARILLO SERILENE RLS 150 |  | 0.26 | 373.23
RUBINA LUMACRON 2GFL CONC |  | 0.075 | 107.6625
AZUL MARINO DIANIX CC |  | 1.6 | 2296.8
LAVADO DE FIBRA Y NEUTRALIZADO FINAL
SODA SOLWAY |  | 2 | 2400
HIDROSULFITO DE SODIO |  | 2 | 2400
ACIDO ACETICO |  | 1.5 | 1800

## TELARES D SUR ALLO LIMON 308
PROGRAMA N°1 |  | TEMPERATURA.130 °C |  | OP.TECNOTEX
Cliente | TELARES D SUR |  |  | Fecha | 2024-09-20
Articulo | TRACKER |  |  | Material | POLIESTER
Ancho | 1.62 | m. |  | Orden | 301
Kilos | 143.115 | Kg. |  | Proceso | TEÑIDO POL
Metros | 329 | m. |  | Maquina | JET 1
Color | AMARILLO LIMON |  |  | Litros baño | 1200
g/m | 0.435 |  |  | RB | 8.384865
Remito | 4479
Auxiliares
KOLLASOL CDA |  |  | 0.3
BIAVIN 109 |  |  | 1 | 1200
ACIDO ACETICO |  |  | 2 | 2400
SARABID EP |  |  | 2 | 2400
MUESTRA
Colorantes
Formula |  | % | gr.
AMARILLO LUMACRON SHW |  | 1 | 1431.15
TELARES D SUR | AMARILLO LIMON |  | ORDEN | 301 | 2024-09-20
Colorantes
Formula |  | % | gr.
AMARILLO LUMACRON SHW |  | 1 | 1431.15
CONTROL DE PESADA
LAVADO DE FIBRA Y NEUTRALIZADO FINAL
SODA SOLWAY |  | 2 | 2400
HIDROSULFITO DE SODIO |  | 2 | 2400
ACIDO ACETICO |  | 1.5 | 1800

## TELARES D SUR ALLO LIMON 307
PROGRAMA N°3 |  | TEMPERATURA.130 °C |  | OP.TECNOTEX
| TELARES D SUR |  |  | Fecha | 2024-09-20
Articulo | TACKER |  |  | Material | POLIESTER
Ancho | 1.62 | m. |  | Orden | 301
Kilos | 143.55 | Kg. |  | Proceso | TEÑIDO POL
Metros | 330 | m. |  | Maquina | JET 1
Color | AMARILLO LIMON |  |  | Litros baño | 1200
g/m | 0.435 |  |  | RB | 8.359457
Remito | 4479
Auxiliares
KOLLASOL CDA |  |  | 0.3
BIAVIN 109 |  |  | 1 | 1200
ACIDO ACETICO |  |  | 2 | 2400
SARABID EP |  |  | 2 | 2400
Colorantes
Formula |  | % | gr.
AMARILLO LUMACRON SHW |  | 1 | 1435.5
TELARES D SUR | AMARILLO LIMON |  | ORDEN | 301 | 2024-09-20
Colorantes
Formula |  | % | gr.
AMARILLO LUMACRON SHW |  | 1 | 1435.5
LAVADO DE FIBRA Y NEUTRALIZADO FINAL
SODA SOLWAY |  | 2 | 2400
HIDROSULFITO DE SODIO |  | 2 | 2400
ACIDO ACETICO |  | 1.5 | 1800

## TELARES D SUR ALLO LIMON 306
PROGRAMA N°3 |  | TEMPERATURA.130 °C |  | OP.TECNOTEX
| TELARES D SUR |  |  | Fecha | 2024-09-20
Articulo | TACKER |  |  | Material | POLIESTER
Ancho | 1.62 | m. |  | Orden | 301
Kilos | 143.55 | Kg. |  | Proceso | TEÑIDO POL
Metros | 330 | m. |  | Maquina | JET 1
Color | AMARILLO LIMON |  |  | Litros baño | 1200
g/m | 0.435 |  |  | RB | 8.359457
Remito | 4479
Auxiliares
KOLLASOL CDA |  |  | 0.3
BIAVIN 109 |  |  | 1 | 1200
ACIDO ACETICO |  |  | 2 | 2400
SARABID EP |  |  | 2 | 2400
Colorantes
Formula |  | % | gr.
AMARILLO LUMACRON SHW |  | 1 | 1435.5
TELARES D SUR | AMARILLO LIMON |  | ORDEN | 301 | 2024-09-20
Colorantes
Formula |  | % | gr.
AMARILLO LUMACRON SHW |  | 1 | 1435.5
LAVADO DE FIBRA Y NEUTRALIZADO FINAL
SODA SOLWAY |  | 2 | 2400
HIDROSULFITO DE SODIO |  | 2 | 2400
ACIDO ACETICO |  | 1.5 | 1800

## TELARES D SUR ALLO LIMON 301
PROGRAMA N°3 |  | TEMPERATURA.130 °C |  | OP.TECNOTEX
| TELARES D SUR |  |  | Fecha | 2024-09-20
Articulo | TACKER |  |  | Material | POLIESTER
Ancho | 1.62 | m. |  | Orden | 301
Kilos | 143.115 | Kg. |  | Proceso | TEÑIDO POL
Metros | 329 | m. |  | Maquina | JET 1
Color | AMARILLO LIMON |  |  | Litros baño | 1200
g/m | 0.435 |  |  | RB | 8.384865
Remito | 4480
Auxiliares
KOLLASOL CDA |  |  | 0.3
BIAVIN 109 |  |  | 1 | 1200
ACIDO ACETICO |  |  | 2 | 2400
SARABID EP |  |  | 2 | 2400
Colorantes
Formula |  | % | gr.
AMARILLO LUMACRON SHW |  | 1 | 1431.15
TELARES D SUR | AMARILLO LIMON |  | ORDEN | 301 | 2024-09-20
Colorantes
Formula |  | % | gr.
AMARILLO LUMACRON SHW |  | 1 | 1431.15
LAVADO DE FIBRA Y NEUTRALIZADO FINAL
SODA SOLWAY |  | 2 | 2400
HIDROSULFITO DE SODIO |  | 2 | 2400
ACIDO ACETICO |  | 1.5 | 1800

## TELARES D SUR ALLO LIMON 302
PROGRAMA N°3 |  | TEMPERATURA.130 °C |  | OP.TECNOTEX
| TELARES D SUR |  |  | Fecha | 2024-09-20
Articulo | TACKER |  |  | Material | POLIESTER
Ancho | 1.62 | m. |  | Orden | 302
Kilos | 143.55 | Kg. |  | Proceso | TEÑIDO POL
Metros | 330 | m. |  | Maquina | JET 1
Color | AMARILLO LIMON |  |  | Litros baño | 1200
g/m | 0.435 |  |  | RB | 8.359457
Remito | 4480
Auxiliares
KOLLASOL CDA |  |  | 0.3
BIAVIN 109 |  |  | 1 | 1200
ACIDO ACETICO |  |  | 2 | 2400
SARABID EP |  |  | 2 | 2400
Colorantes
Formula |  | % | gr.
AMARILLO LUMACRON SHW |  | 1 | 1435.5
TELARES D SUR | AMARILLO LIMON |  | ORDEN | 302 | 2024-09-20
Colorantes
Formula |  | % | gr.
AMARILLO LUMACRON SHW |  | 1 | 1435.5
LAVADO DE FIBRA Y NEUTRALIZADO FINAL
SODA SOLWAY |  | 2 | 2400
HIDROSULFITO DE SODIO |  | 2 | 2400
ACIDO ACETICO |  | 1.5 | 1800

## TELARES D SUR TRACKER ARENA 305
PROGRAMA N°2 |  | TEMPERATURA.130 °C |  | OP.TECNOTEX
Cliente | TELARES D SUR |  |  | Fecha | 2024-09-20
Articulo | TRACKER |  |  | Material | POLIESTER
Ancho | 1.62 | m. |  | Orden | 305
Kilos | 132.175 | Kg. |  | Proceso | TEÑIDO POL
Metros | 311 | m. |  | Maquina | JET 1
Color | ARENA |  |  | Litros baño | 1200
g/m | 0.425 |  |  | RB | 9.078873
Remito | 4475
Auxiliares
KOLLASOL CDA |  |  | 0.3 | 360
BIAVIN 109 |  |  | 1 | 1200
ACIDO ACETICO |  |  | 2 | 2400
SARABID EP |  |  | 2 | 2400
MUESTRA
Colorantes
Formula |  | % | gr.
PARDO LUMACRON SER 150% |  | 0.14 | 185.045
RUBINA LUMACRON 2GFL CONC |  | 0.004 | 5.287
AZUL LUMACRON FBLE 150% |  | 0.031 | 40.97425
TELARES D SUR | ARENA |  | ORDEN | 305 | 2024-09-20
Colorantes
Formula |  | % | gr.
PARDO LUMACRON SER 150% |  | 0.14 | 185.045
RUBINA LUMACRON 2GFL CONC |  | 0.004 | 5.287
AZUL LUMACRON FBLE 150% |  | 0.031 | 40.97425 | CONTROL DE PESADA
LAVADO DE FIBRA Y NEUTRALIZADO FINAL
SODA SOLWAY |  | 2 | 2400
HIDROSULFITO DE SODIO |  | 2 | 2400
ACIDO ACETICO |  | 1.5 | 1800

## TELARES D SUR TRACKER ARENA 304
PROGRAMA N°3 |  | TEMPERATURA.130 °C |  | OP.TECNOTEX
Cliente | TELARES D SUR |  |  | Fecha | 2024-09-20
Articulo | TACKER |  |  | Material | POLIESTER
Ancho | 1.62 | m. |  | Orden | 304
Kilos | 133.11 | Kg. |  | Proceso | TEÑIDO POL
Metros | 306 | m. |  | Maquina | JET 1
Color | ARENA |  |  | Litros baño | 1200
g/m | 0.435 |  |  | RB | 9.0151
Remito | 4475
Auxiliares
KOLLASOL CDA |  |  | 0.3 | 360
BIAVIN 109 |  |  | 1 | 1200
ACIDO ACETICO |  |  | 2 | 2400
SARABID EP |  |  | 2 | 2400
Colorantes
Formula |  | % | gr.
PARDO LUMACRON SER 150% |  | 0.14 | 186.354
RUBINA LUMACRON 2GFL CONC |  | 0.004 | 5.3244
AZUL LUMACRON FBLE 150% |  | 0.031 | 41.2641
TELARES D SUR | ARENA |  | ORDEN | 304 | 2024-09-20
Colorantes
Formula |  | % | gr.
PARDO LUMACRON SER 150% |  | 0.14 | 186.354
RUBINA LUMACRON 2GFL CONC |  | 0.004 | 5.3244
AZUL LUMACRON FBLE 150% |  | 0.031 | 41.2641
NOTA. NO HACER HIDRO, SOLO ENJUAGUE EN CALIENTE

## TELARES D SUR TRACKER ARENA 303
PROGRAMA N°3 |  | TEMPERATURA.130 °C |  | OP.TECNOTEX
Cliente | TELARES D SUR |  |  | Fecha | 2024-09-20
Articulo | TACKER |  |  | Material | POLIESTER
Ancho | 1.62 | m. |  | Orden | 303
Kilos | 132.24 | Kg. |  | Proceso | TEÑIDO POL
Metros | 304 | m. |  | Maquina | JET 1
Color | ARENA |  |  | Litros baño | 1200
g/m | 0.435 |  |  | RB | 9.07441
Remito | 4475
Auxiliares
KOLLASOL CDA |  |  | 0.3 | 360
BIAVIN 109 |  |  | 1 | 1200
ACIDO ACETICO |  |  | 2 | 2400
SARABID EP |  |  | 2 | 2400
Colorantes
Formula |  | % | gr.
PARDO LUMACRON SER 150% |  | 0.14 | 185.136
RUBINA LUMACRON 2GFL CONC |  | 0.004 | 5.2896
AZUL LUMACRON FBLE 150% |  | 0.031 | 40.9944
TELARES D SUR | ARENA |  | ORDEN | 303 | 2024-09-20
Colorantes
Formula |  | % | gr.
PARDO LUMACRON SER 150% |  | 0.14 | 185.136
RUBINA LUMACRON 2GFL CONC |  | 0.004 | 5.2896
AZUL LUMACRON FBLE 150% |  | 0.031 | 40.9944
NOTA. NO HACER HIDRO, SOLO ENJUAGUE EN CALIENTE

## TELARES D SUR ALLO LIMON 300
PROGRAMA N°3 |  | TEMPERATURA.130 °C |  | OP.TECNOTEX
| TELARES D SUR |  |  | Fecha | 2024-09-20
Articulo | TACKER |  |  | Material | POLIESTER
Ancho | 1.62 | m. |  | Orden | 300
Kilos | 143.55 | Kg. |  | Proceso | TEÑIDO POL
Metros | 330 | m. |  | Maquina | JET 1
Color | AMARILLO LIMON |  |  | Litros baño | 1200
g/m | 0.435 |  |  | RB | 8.359457
Remito | 4480
Auxiliares
KOLLASOL CDA |  |  | 0.3
BIAVIN 109 |  |  | 1 | 1200
ACIDO ACETICO |  |  | 2 | 2400
SARABID EP |  |  | 2 | 2400
Colorantes
Formula |  | % | gr.
AMARILLO LUMACRON SHW |  | 1 | 1435.5
TELARES D SUR | AMARILLO LIMON |  | ORDEN | 300 | 2024-09-20
Colorantes
Formula |  | % | gr.
AMARILLO LUMACRON SHW |  | 1 | 1435.5
LAVADO DE FIBRA Y NEUTRALIZADO FINAL
SODA SOLWAY |  | 2 | 2400
HIDROSULFITO DE SODIO |  | 2 | 2400
ACIDO ACETICO |  | 1.5 | 1800

## TELARES D SUR SARGA MARINO 287
PROGRAMA N°4 |  | TEMPERATURA.130 °C |  | OP.TECNOTEX
Cliente | TELARES D SUR |  |  | Fecha | 2024-09-20
Articulo | SARGA |  |  | Material | POLIESTER
Ancho | 1.52 | m. |  | Orden | 287
Kilos | 125 | Kg. |  | Proceso | TEÑIDO POL
Metros | 500 | m. |  | Maquina | JET 1
Color | MARINO CLASICO |  |  | Litros baño | 1200
g/m | 0.25 |  |  | RB | 9.6
Remito | 4637
Auxiliares
KOLLASOL CDA |  |  | 0.3 | 360
BIAVIN 109 |  |  | 1 | 1200
ACIDO ACETICO |  |  | 2 | 2400
SARABID EP |  |  | 2 | 2400
LAVADO REDUCTOR CON DETERTEX RCH |  |  | 3.4 | 4080
NOTA. LAVAR EN CALIENTE POSTERIOR AL LAVADO DE FIBRA Y NEUTRAILZADO FINAL.
Colorantes |  |  |  |  | MUESTRA
Formula |  | % | gr.
PARDO LUMACRON SER 150% |  | 0.26 | 325
RUBINA LUMACRON 2GFL CONC |  | 0.075 | 93.75
AZUL MARINO DIANIX CC |  | 1.6 | 2000
TELARES D SUR | MARINO CLASICO |  | ORDEN | 287 | 2024-09-20
Colorantes
Formula |  | % | gr.
PARDO LUMACRON SER 150% |  | 0.26 | 325
RUBINA LUMACRON 2GFL CONC |  | 0.075 | 93.75
AZUL MARINO DIANIX CC |  | 1.6 | 2000 | CONTROL DE PESADA
LAVADO DE FIBRA Y NEUTRALIZADO FINAL
SODA SOLWAY |  | 2 | 2400
HIDROSULFITO DE SODIO |  | 2 | 2400
ACIDO ACETICO |  | 1.5 | 1800

## TELARES D SUR SARGA MARINO 286
PROGRAMA N°4 |  | TEMPERATURA.130 °C |  | OP.TECNOTEX
Cliente | TELARES D SUR |  |  | Fecha | 2024-09-20
Articulo | SARGA |  |  | Material | POLIESTER
Ancho | 1.52 | m. |  | Orden | 286
Kilos | 125 | Kg. |  | Proceso | TEÑIDO POL
Metros | 500 | m. |  | Maquina | JET 1
Color | MARINO CLASICO |  |  | Litros baño | 1200
g/m | 0.25 |  |  | RB | 9.6
Remito | 4637
Auxiliares
KOLLASOL CDA |  |  | 0.3 | 360
BIAVIN 109 |  |  | 1 | 1200
ACIDO ACETICO |  |  | 2 | 2400
SARABID EP |  |  | 2 | 2400
Colorantes
Formula |  | % | gr.
PARDO LUMACRON SER 150% |  | 0.26 | 325
RUBINA LUMACRON 2GFL CONC |  | 0.075 | 93.75
AZUL MARINO DIANIX CC |  | 1.6 | 2000
TELARES D SUR | MARINO CLASICO |  | ORDEN | 286 | 2024-09-20
Colorantes
Formula |  | % | gr.
PARDO LUMACRON SER 150% |  | 0.26 | 325
RUBINA LUMACRON 2GFL CONC |  | 0.075 | 93.75
AZUL MARINO DIANIX CC |  | 1.6 | 2000 | CONTROL DE PESADA

## TELARES D SUR SARGA NEGRO 284
PROGRAMA N°2 |  | TEMPERATURA.130°C |  | OP.TECNOTEX
Cliente | TELARES D SUR |  |  | Fecha | 2024-09-20
Articulo | SARGA |  |  | Material | POLIESTER
Ancho | 1.52 | m. |  | Orden | 284
Kilos | 124.5 | Kg. |  | Proceso | TEÑIDO POL
Metros | 498 | m. |  | Maquina | JET 1
Color | NEGRO |  |  | Litros baño | 1200
g/m | 0.25 |  |  | RB | 9.638554
Remito
Auxiliares
KOLLASOL CDA |  |  | 0.3 | 360
BIAVIN 109 |  |  | 1 | 1200
ACIDO ACETICO |  |  | 2 | 2400
SARABID EP |  |  | 2 | 2400
Colorantes
Formula |  | % | gr.
RUBINA LUMACRON 2GFL CONC |  | 0.1 | 124.5
NEGRO DISPERSO TQ EXSF 300% |  | 3.6 | 4482
TELARES D SUR |  | NEGRO | ORDEN | 284 | 2024-09-20
Formula |  | % | gr.
RUBINA LUMACRON 2GFL CONC |  | 0.1 | 124.5
NEGRO DISPERSO TQ EXSF 300% |  | 3.6 | 4482
CONTROL DE PESADA
LAVADO DE FIBRA Y NEUTRALIZADO FINAL
SODA SOLWAY |  | 2 | 2400
HIDROSULFITO DE SODIO |  | 2 | 2400
ACIDO ACETICO |  | 1.5 | 1800

## TELARES D SUR SARGA NEGRO 283
PROGRAMA N°2 |  | TEMPERATURA.130°C |  | OP.TECNOTEX
Cliente | TELARES D SUR |  |  | Fecha | 2024-09-20
Articulo | SARGA |  |  | Material | POLIESTER
Ancho | 1.52 | m. |  | Orden | 283
Kilos | 124.5 | Kg. |  | Proceso | TEÑIDO POL
Metros | 498 | m. |  | Maquina | JET 1
Color | NEGRO |  |  | Litros baño | 1200
g/m | 0.25 |  |  | RB | 9.638554
Auxiliares
KOLLASOL CDA |  |  | 0.3 | 360
BIAVIN 109 |  |  | 1 | 1200
ACIDO ACETICO |  |  | 2 | 2400
SARABID EP |  |  | 2 | 2400
Colorantes
Formula |  | % | gr.
RUBINA LUMACRON 2GFL CONC |  | 0.1 | 124.5
NEGRO DISPERSO TQ EXSF 300% |  | 3.6 | 4482
TELARES D SUR |  | NEGRO | ORDEN | 283 | 2024-09-20
Formula |  | % | gr.
RUBINA LUMACRON 2GFL CONC |  | 0.1 | 124.5
NEGRO DISPERSO TQ EXSF 300% |  | 3.6 | 4482

## TELARES D SUR TRACKER CYAN 278
PROGRAMA N°3 |  | TEMPERATURA.130 °C |  | OP.TECNOTEX
Cliente | TELARES D SUR |  |  | Fecha | 2024-09-20
Articulo | TRACKER |  |  | Material | POLIESTER
Ancho | 1.62 | m. |  | Orden | 278
Kilos | 145.725 | Kg. |  | Proceso | TEÑIDO POL
Metros | 335 | m. |  | Maquina | JET 1
Color | CYAN |  |  | Litros baño | 1200
g/m | 0.435 |  |  | RB | 8.234689
Remito | 4548
Auxiliares
KOLLASOL CDA |  |  | 0.3 | 360
BIAVIN 109 |  |  | 1 | 1200
ACIDO ACETICO |  |  | 2 | 2400
SARABID EP |  |  | 2 | 2400
Colorantes
Formula |  | % | gr.
AMARILLO LUMACRON E3G 200% |  | 0.004 | 5.829
ROJO SERILENE 2BL 200% |  | 0.0085 | 12.386625
TURQUESA LUMACRON SGL 200% |  | 0.96 | 1398.96
TELARES D SUR | Color | CYAN | ORDEN | 278 | 2024-09-20
Colorantes
Formula |  | % | gr.
AMARILLO LUMACRON E3G 200% |  | 0.004 | 5.829
ROJO SERILENE 2BL 200% |  | 0.0085 | 12.386625
TURQUESA LUMACRON SGL 200% |  | 0.96 | 1398.96
LAVADO DE FIBRA Y NEUTRALIZADO FINAL
SODA SOLWAY |  | 2 | 2400
HIDROSULFITO DE SODIO |  | 2 | 2400
ACIDO ACETICO |  | 1.5 | 1800

## TELARES D SUR TRACKER CYAN 277
PROGRAMA N°1 |  | TEMPERATURA.130 °C |  | OP.TECNOTEX
Cliente | TELARES D SUR |  |  | Fecha | 2024-09-20
Articulo | TRACKER |  |  | Material | POLIESTER
Ancho | 1.62 | m. |  | Orden | 277
Kilos | 140.94 | Kg. |  | Proceso | TEÑIDO POL
Metros | 324 | m. |  | Maquina | JET 1
Color | CYAN |  |  | Litros baño | 1200
g/m | 0.435 |  |  | RB | 8.514261
Remito | 4548
Auxiliares
BIAVIN 109 |  |  | 1 | 1200
ACIDO ACETICO |  |  | 2 | 2400
SARABID EP |  |  | 2 | 2400
MUESTRA
Colorantes
Formula |  | % | gr.
AMARILLO LUMACRON E3G 200% |  | 0.004 | 5.6376
ROJO SERILENE 2BL 200% |  | 0.0085 | 11.9799
TURQUESA LUMACRON SGL 200% |  | 0.96 | 1353.024
TELARES D SUR | CYAN |  | ORDEN | 277 | 2024-09-20
Colorantes
Formula |  | % | gr.
AMARILLO LUMACRON E3G 200% |  | 0.004 | 5.6376
ROJO SERILENE 2BL 200% |  | 0.0085 | 11.9799
TURQUESA LUMACRON SGL 200% |  | 0.96 | 1353.024 | CONTROL DE PESADA
LAVADO DE FIBRA Y NEUTRALIZADO FINAL
SODA SOLWAY |  | 2 | 2400
HIDROSULFITO DE SODIO |  | 2 | 2400
ACIDO ACETICO |  | 1.5 | 1800

## TELARES D SUR TRACKER CYAN 276
PROGRAMA N°3 |  | TEMPERATURA.130 °C |  | OP.TECNOTEX
Cliente | TELARES D SUR |  |  | Fecha | 2024-09-20
Articulo | TRACKER |  |  | Material | POLIESTER
Ancho | 1.62 | m. |  | Orden | 276
Kilos | 139.2 | Kg. |  | Proceso | TEÑIDO POL
Metros | 320 | m. |  | Maquina | JET 1
Color | CYAN |  |  | Litros baño | 1200
g/m | 0.435 |  |  | RB | 8.62069
Remito | 4548
Auxiliares
KOLLASOL CDA |  |  | 0.3 | 360
BIAVIN 109 |  |  | 1 | 1200
ACIDO ACETICO |  |  | 2 | 2400
SARABID EP |  |  | 2 | 2400
Colorantes
Formula |  | % | gr.
AMARILLO LUMACRON E3G 200% |  | 0.004 | 5.568
ROJO SERILENE 2BL 200% |  | 0.0085 | 11.832
TURQUESA LUMACRON SGL 200% |  | 0.96 | 1336.32
TELARES D SUR | CYAN |  | ORDEN | 276 | 2024-09-20
Colorantes
Formula |  | % | gr.
AMARILLO LUMACRON E3G 200% |  | 0.004 | 5.568
ROJO SERILENE 2BL 200% |  | 0.0085 | 11.832
TURQUESA LUMACRON SGL 200% |  | 0.96 | 1336.32
LAVADO DE FIBRA Y NEUTRALIZADO FINAL
SODA SOLWAY |  | 2 | 2400
HIDROSULFITO DE SODIO |  | 2 | 2400
ACIDO ACETICO |  | 1.5 | 1800

## TELARES D SUR MARINO S M 238
PROGRAMA N°3 |  | TEMPERATURA.130 °C |  | OP.TECNOTEX
Cliente | TELARES D SUR |  |  | Fecha | 2024-09-20
Articulo | TRACKER |  |  | Material | POLIESTER
Ancho | 1.6 | m. |  | Orden | 238
Kilos | 150.945 | Kg. |  | Proceso | TEÑIDO POL
Metros | 347 | m. |  | Maquina | JET 1
Color | MARINO |  |  | Litros baño | 1200
g/m | 0.435 |  |  | RB | 7.949916
Remito
Auxiliares
KOLLASOL CDA |  |  | 0.3 | 360
BIAVIN 109 |  |  | 1 | 1200
ACIDO ACETICO |  |  | 2 | 2400
SARABID EP |  |  | 2 | 2400
Colorantes
Formula |  | % | gr.
PARDO LUMACRON SER 150% |  | 0.26 | 392.457
RUBINA LUMACRON 2GFL CONC |  | 0.075 | 113.20875
AZUL MARINO DIANIX CC |  | 1.6 | 2415.12
TELARES D SUR | MARINO |  | ORDEN | 238 | 2024-09-20
Colorantes
Formula |  | % | gr.
PARDO LUMACRON SER 150% |  | 0.26 | 392.457
RUBINA LUMACRON 2GFL CONC |  | 0.075 | 113.20875
AZUL MARINO DIANIX CC |  | 1.6 | 2415.12

## TELARES D SUR MARINO S M 237
PROGRAMA N°3 |  | TEMPERATURA.130 °C |  | OP.TECNOTEX
Cliente | TELARES D SUR |  |  | Fecha | 2024-09-20
Articulo | TRACKER |  |  | Material | POLIESTER
Ancho | 1.6 | m. |  | Orden | 237
Kilos | 150.945 | Kg. |  | Proceso | TEÑIDO POL
Metros | 347 | m. |  | Maquina | JET 1
Color | MARINO S/MTRA |  |  | Litros baño | 1200
g/m | 0.435 |  |  | RB | 7.949916
Remito
Auxiliares
KOLLASOL CDA |  |  | 0.3 | 360
BIAVIN 109 |  |  | 1 | 1200
ACIDO ACETICO |  |  | 2 | 2400
SARABID EP |  |  | 2 | 2400
Colorantes
Formula |  | % | gr.
PARDO LUMACRON SER 150% |  | 0.26 | 392.457
RUBINA LUMACRON 2GFL CONC |  | 0.075 | 113.20875
AZUL MARINO DIANIX CC |  | 1.6 | 2415.12
TELARES D SUR | MARINO S/MTRA |  | ORDEN | 237 | 2024-09-20
Colorantes
Formula |  | % | gr.
PARDO LUMACRON SER 150% |  | 0.26 | 392.457
RUBINA LUMACRON 2GFL CONC |  | 0.075 | 113.20875
AZUL MARINO DIANIX CC |  | 1.6 | 2415.12

## TELARES D SUR MARINO S M 236
PROGRAMA N°3 |  | TEMPERATURA.130 °C |  | OP.TECNOTEX
Cliente | TELARES D SUR |  |  | Fecha | 2024-09-20
Articulo | TRACKER |  |  | Material | POLIESTER
Ancho | 1.6 | m. |  | Orden | 236
Kilos | 150.945 | Kg. |  | Proceso | TEÑIDO POL
Metros | 347 | m. |  | Maquina | JET 1
Color | MARINO S/MTRA |  |  | Litros baño | 1200
g/m | 0.435 |  |  | RB | 7.949916
Remito
Auxiliares
KOLLASOL CDA |  |  | 0.3 | 360
BIAVIN 109 |  |  | 1 | 1200
ACIDO ACETICO |  |  | 2 | 2400
SARABID EP |  |  | 2 | 2400
Colorantes
Formula |  | % | gr.
PARDO LUMACRON SER 150% |  | 0.26 | 392.457
RUBINA LUMACRON 2GFL CONC |  | 0.075 | 113.20875
AZUL MARINO DIANIX CC |  | 1.6 | 2415.12
TELARES D SUR | MARINO S/MTRA |  | ORDEN | 236 | 2024-09-20
Colorantes
Formula |  | % | gr.
PARDO LUMACRON SER 150% |  | 0.26 | 392.457
RUBINA LUMACRON 2GFL CONC |  | 0.075 | 113.20875
AZUL MARINO DIANIX CC |  | 1.6 | 2415.12

## TELARES D SUR VERDE FERRO 218
PROGRAMA N°4 |  | TEMPERATURA.130 °C |  | OP.TECNOTEX
Cliente | TELARES D SUR |  |  | Fecha | 2024-09-20
Articulo | TRACKER |  |  | Material | POLIESTER
Ancho | 1.62 | m. |  | Orden | 218
Kilos | 147.03 | Kg. |  | Proceso | TEÑIDO POL
Metros | 338 | m. |  | Maquina | JET 1
Color | VERDE FERRO |  |  | Litros baño | 1200
g/m | 0.435 |  |  | RB | 8.1616
Remito | 4432
Auxiliares
KOLLASOL CDA |  |  | 0.3 | 360
BIAVIN 109 |  |  | 1 | 1200
ACIDO ACETICO |  |  | 2 | 2400
SARABID EP |  |  | 2 | 2400
Colorantes
Formula |  | % | gr.
AMARILLO LUMACRON E3G 200% |  | 0.24 | 352.872
AZUL LUMACRON F2GS 200% |  | 0.36 | 529.308
TELARES D SUR | VERDE FERRO |  | ORDEN | 218 | 2024-09-20
Colorantes
Formula |  | % | gr.
AMARILLO LUMACRON E3G 200% |  | 0.24 | 352.872
AZUL LUMACRON F2GS 200% |  | 0.36 | 529.308

## TELARES D SUR VERDE FERRO 217
PROGRAMA N°4 |  | TEMPERATURA.130 °C |  | OP.TECNOTEX
Cliente | TELARES D SUR |  |  | Fecha | 2024-09-20
Articulo | TRACKER |  |  | Material | POLIESTER
Ancho | 1.62 | m. |  | Orden | 217
Kilos | 147.9 | Kg. |  | Proceso | TEÑIDO POL
Metros | 340 | m. |  | Maquina | JET 1
Color | VERDE FERRO |  |  | Litros baño | 1200
g/m | 0.435 |  |  | RB | 8.11359
Remito | 4432
Auxiliares
KOLLASOL CDA |  |  | 0.3 | 360
BIAVIN 109 |  |  | 1 | 1200
ACIDO ACETICO |  |  | 2 | 2400
SARABID EP |  |  | 2 | 2400
Colorantes
Formula |  | % | gr.
AMARILLO LUMACRON E3G 200% |  | 0.24 | 354.96
AZUL LUMACRON F2GS 200% |  | 0.36 | 532.44
TELARES D SUR | VERDE FERRO |  | ORDEN | 217 | 2024-09-20
Colorantes
Formula |  | % | gr.
AMARILLO LUMACRON E3G 200% |  | 0.24 | 354.96
AZUL LUMACRON F2GS 200% |  | 0.36 | 532.44

## TELARES D SUR VERDE FERRO 216
PROGRAMA N°4 |  | TEMPERATURA.130 °C |  | OP.TECNOTEX
Cliente | TELARES D SUR |  |  | Fecha | 2024-09-20
Articulo | TRACKER |  |  | Material | POLIESTER
Ancho | 1.62 | m. |  | Orden | 216
Kilos | 159.645 | Kg. |  | Proceso | TEÑIDO POL
Metros | 367 | m. |  | Maquina | JET 1
Color | VERDE FERRO |  |  | Litros baño | 1200
g/m | 0.435 |  |  | RB | 7.516678
Remito | 4432
Auxiliares
KOLLASOL CDA |  |  | 0.3 | 360
BIAVIN 109 |  |  | 1 | 1200
ACIDO ACETICO |  |  | 2 | 2400
SARABID EP |  |  | 2 | 2400
Colorantes
Formula |  | % | gr.
AMARILLO LUMACRON E3G 200% |  | 0.24 | 383.148
AZUL LUMACRON F2GS 200% |  | 0.36 | 574.722
TELARES D SUR | VERDE FERRO |  | ORDEN | 216 | 2024-09-20
Colorantes
Formula |  | % | gr.
AMARILLO LUMACRON E3G 200% |  | 0.24 | 383.148
AZUL LUMACRON F2GS 200% |  | 0.36 | 574.722

## TELARES D SUR VERDE FERRO 215
PROGRAMA N°2 |  | TEMPERATURA.130 °C |  | OP.TECNOTEX
Cliente | TELARES D SUR |  |  | Fecha | 2024-09-20
Articulo | TRACKER |  |  | Material | POLIESTER
Ancho | 1.62 | m. |  | Orden | 215
Kilos | 150.945 | Kg. |  | Proceso | TEÑIDO POL
Metros | 347 | m. |  | Maquina | JET 1
Color | VERDE FERRO |  |  | Litros baño | 1200
g/m | 0.435 |  |  | RB | 7.949916
Remito | 4433
Auxiliares
KOLLASOL CDA |  |  | 0.3 | 360
BIAVIN 109 |  |  | 1 | 1200
ACIDO ACETICO |  |  | 2 | 2400
SARABID EP |  |  | 2 | 2400
Colorantes
Formula |  | % | gr.
AMARILLO LUMACRON E3G 200% |  | 0.24 | 362.268
AZUL LUMACRON F2GS 200% |  | 0.36 | 543.402
TELARES D SUR | VERDE FERRO |  | ORDEN | 215 | 2024-09-20
Colorantes
Formula |  | % | gr.
AMARILLO LUMACRON E3G 200% |  | 0.24 | 362.268
AZUL LUMACRON F2GS 200% |  | 0.36 | 543.402

## TELARES D SUR VERDE FERRO 214
PROGRAMA N°2 |  | TEMPERATURA.130 °C |  | OP.TECNOTEX
Cliente | TELARES D SUR |  |  | Fecha | 2024-09-20
Articulo | TRACKER |  |  | Material | POLIESTER
Ancho | 1.62 | m. |  | Orden | 214
Kilos | 152.25 | Kg. |  | Proceso | TEÑIDO POL
Metros | 350 | m. |  | Maquina | JET 1
Color | VERDE FERRO |  |  | Litros baño | 1200
g/m | 0.435 |  |  | RB | 7.881773
Remito | 4433
Auxiliares
KOLLASOL CDA |  |  | 0.3 | 360
BIAVIN 109 |  |  | 1 | 1200
ACIDO ACETICO |  |  | 2 | 2400
SARABID EP |  |  | 2 | 2400
Colorantes
Formula |  | % | gr.
AMARILLO LUMACRON E3G 200% |  | 0.24 | 365.4
AZUL LUMACRON F2GS 200% |  | 0.36 | 548.1
TELARES D SUR | VERDE FERRO |  | ORDEN | 214 | 2024-09-20
Colorantes
Formula |  | % | gr.
AMARILLO LUMACRON E3G 200% |  | 0.24 | 365.4
AZUL LUMACRON F2GS 200% |  | 0.36 | 548.1

## TELARES D SUR VERDE FERRO 213
PROGRAMA N°2 |  | TEMPERATURA.130 °C |  | OP.TECNOTEX
Cliente | TELARES D SUR |  |  | Fecha | 2024-09-20
Articulo | TRACKER |  |  | Material | POLIESTER
Ancho | 1.62 | m. |  | Orden | 213
Kilos | 152.25 | Kg. |  | Proceso | TEÑIDO POL
Metros | 350 | m. |  | Maquina | JET 1
Color | VERDE FERRO |  |  | Litros baño | 1200
g/m | 0.435 |  |  | RB | 7.881773
Remito | 4433
Auxiliares
KOLLASOL CDA |  |  | 0.3 | 360
BIAVIN 109 |  |  | 1 | 1200
ACIDO ACETICO |  |  | 2 | 2400
SARABID EP |  |  | 2 | 2400
Colorantes
Formula |  | % | gr.
AMARILLO LUMACRON E3G 200% |  | 0.24 | 365.4
AZUL LUMACRON F2GS 200% |  | 0.36 | 548.1
TELARES D SUR | VERDE FERRO |  | ORDEN | 213 | 2024-09-20
Colorantes
Formula |  | % | gr.
AMARILLO LUMACRON E3G 200% |  | 0.24 | 365.4
AZUL LUMACRON F2GS 200% |  | 0.36 | 548.1

## TELARES D SUR TRACKER CYAN 212
PROGRAMA N°1 |  | TEMPERATURA.130 °C |  | OP.TECNOTEX
Cliente | TELARES D SUR |  |  | Fecha | 2024-09-20
Articulo | TRACKER |  |  | Material | POLIESTER
Ancho | 1.62 | m. |  | Orden | 212
Kilos | 148.335 | Kg. |  | Proceso | TEÑIDO POL
Metros | 341 | m. |  | Maquina | JET 1
Color | CYAN |  |  | Litros baño | 1200
g/m | 0.435 |  |  | RB | 8.089797
Remito
Auxiliares
KOLLASOL CDA |  |  | 0.3 | 360
BIAVIN 109 |  |  | 1 | 1200
ACIDO ACETICO |  |  | 2 | 2400
SARABID EP |  |  | 2 | 2400
Colorantes
Formula |  | % | gr.
AMARILLO LUMACRON E3G 200% |  | 0.004 | 5.9334
ROJO SERILENE 2BL 200% |  | 0.0085 | 12.608475
TURQUESA LUMACRON SGL 200% |  | 0.96 | 1424.016
TELARES D SUR | CYAN |  | ORDEN | 212 | 2024-09-20
Colorantes
Formula |  | % | gr.
AMARILLO LUMACRON E3G 200% |  | 0.004 | 5.9334
ROJO SERILENE 2BL 200% |  | 0.0085 | 12.608475
TURQUESA LUMACRON SGL 200% |  | 0.96 | 1424.016
LAVADO DE FIBRA Y NEUTRALIZADO FINAL
SODA SOLWAY |  | 2 | 2400
HIDROSULFITO DE SODIO |  | 2 | 2400
ACIDO ACETICO |  | 1.5 | 1800

## TELARES D SUR TRACKER CYAN 211
PROGRAMA N°3 |  | TEMPERATURA.130 °C |  | OP.TECNOTEX
Cliente | TELARES D SUR |  |  | Fecha | 2024-09-20
Articulo | TRACKER |  |  | Material | POLIESTER
Ancho | 1.62 | m. |  | Orden | 211
Kilos | 143.55 | Kg. |  | Proceso
Metros | 330 | m. |  | Maquina | JET 1
Color | CYAN |  |  | Litros baño | 1200
g/m | 0.435 |  |  | RB | 8.359457
Auxiliares
KOLLASOL CDA |  |  | 0.3 | 360
BIAVIN 109 |  |  | 1 | 1200
ACIDO ACETICO |  |  | 2 | 2400
SARABID EP |  |  | 2 | 2400
Colorantes
Formula |  | % | gr.
AMARILLO LUMACRON E3G 200% |  | 0.004 | 5.742
ROJO SERILENE 2BL 200% |  | 0.0085 | 12.20175
TURQUESA LUMACRON SGL 200% |  | 0.96 | 1378.08
TELARES D SUR | CYAN |  | ORDEN | 211 | 2024-09-20
Colorantes
Formula |  | % | gr.
AMARILLO LUMACRON E3G 200% |  | 0.004 | 5.742
ROJO SERILENE 2BL 200% |  | 0.0085 | 12.20175
TURQUESA LUMACRON SGL 200% |  | 0.96 | 1378.08

## TELARES D SUR TRACKER CYAN 210
PROGRAMA N°3 |  | TEMPERATURA.130 °C |  | OP.TECNOTEX
Cliente | TELARES D SUR |  |  | Fecha | 2024-09-20
Articulo | TRACKER |  |  | Material | POLIESTER
Ancho | 1.62 | m. |  | Orden | 210
Kilos | 143.55 | Kg. |  | Proceso | TEÑIDO POL
Metros | 330 | m. |  | Maquina | JET 1
Color | CYAN |  |  | Litros baño | 1200
g/m | 0.435 |  |  | RB | 8.359457
Auxiliares
KOLLASOL CDA |  |  | 0.3 | 360
BIAVIN 109 |  |  | 1 | 1200
ACIDO ACETICO |  |  | 2 | 2400
SARABID EP |  |  | 2 | 2400
Colorantes
Formula |  | % | gr.
AMARILLO LUMACRON E3G 200% |  | 0.004 | 5.742
ROJO SERILENE 2BL 200% |  | 0.0085 | 12.20175
TURQUESA LUMACRON SGL 200% |  | 0.96 | 1378.08
TELARES D SUR | CYAN |  | ORDEN | 210 | 2024-09-20
Colorantes
Formula |  | % | gr.
AMARILLO LUMACRON E3G 200% |  | 0.004 | 5.742
ROJO SERILENE 2BL 200% |  | 0.0085 | 12.20175
TURQUESA LUMACRON SGL 200% |  | 0.96 | 1378.08

## TELARES D SUR SARGA NEGRO 209
PROGRAMA N°2 |  | TEMPERATURA.130°C |  | OP.TECNOTEX
| TELARES D SUR |  |  | Fecha | 2024-09-20
Articulo | SARGA |  |  | Material | POLIESTER
Ancho | 1.52 | m. |  | Orden | 209
Kilos | 126.444 | Kg. |  | Proceso | TEÑIDO POL
Metros | 514 | m. |  | Maquina | JET 1
Color | NEGRO |  |  | Litros baño | 1200
g/m | 0.246 |  |  | RB | 9.490367
Auxiliares
KOLLASOL CDA |  |  | 0.3 | 360
BIAVIN 109 |  |  | 1 | 1200
ACIDO ACETICO |  |  | 2 | 2400
SARABID EP |  |  | 2 | 2400
Colorantes
Formula |  | % | gr.
RUBINA LUMACRON 2GFL CONC |  | 0.1 | 126.444
NEGRO DISPERSO TQ EXSF 300% |  | 3.6 | 4551.984
TELARES D SUR |  | NEGRO | ORDEN | 209 | 2024-09-20
Formula |  | % | gr.
RUBINA LUMACRON 2GFL CONC |  | 0.1 | 126.444
NEGRO DISPERSO TQ EXSF 300% |  | 3.6 | 4551.984

## TELARES D SUR VDE MILITAR 190
PROGRAMA N°5 |  | TEMPERATURA.130 °C |  | OP.TECNOTEX
Cliente | TELARES D SUR |  |  | Fecha | 2024-09-20
Articulo | TACKER |  |  | Material | POLIESTER
Ancho | 1.62 | m. |  | Orden | 190
Kilos | 150.945 | Kg. |  | Proceso | TEÑIDO POL
Metros | 347 | m. |  | Maquina | JET 1
Color | VERDE MILITAR |  |  | Litros baño | 1200
g/m | 0.435 |  |  | RB | 7.949916
Auxiliares
KOLLASOL CDA |  |  | 0.3 | 360
BIAVIN 109 |  |  | 1 | 1200
ACIDO ACETICO |  |  | 2 | 2400
SARABID EP |  |  | 2 | 2400
Colorantes
Formula |  | % | gr.
PARDO LUMACRON SER 150% |  | 1.16 | 1750.962
RUBINA LUMACRON 2GFL CONC |  | 0.08 | 120.756
AZUL LUMACRON FBLE 150% |  | 0.8 | 1207.56
TELARES D SUR | VERDE MILITAR |  | ORDEN | 190 | 2024-09-20
Colorantes
Formula |  | % | gr.
PARDO LUMACRON SER 150% |  | 1.16 | 1750.962
RUBINA LUMACRON 2GFL CONC |  | 0.08 | 120.756
AZUL LUMACRON FBLE 150% |  | 0.8 | 1207.56

## TELARES D SUR VD MILITAR 189
PROGRAMA N°5 |  | TEMPERATURA.130 °C |  | OP.TECNOTEX
Cliente | TELARES D SUR |  |  | Fecha | 2024-09-20
Articulo | TACKER |  |  | Material | POLIESTER
Ancho | 1.62 | m. |  | Orden | 189
Kilos | 150.945 | Kg. |  | Proceso | TEÑIDO POL
Metros | 347 | m. |  | Maquina | JET 1
Color | VERDE MILITAR |  |  | Litros baño | 1200
g/m | 0.435 |  |  | RB | 7.949916
Auxiliares
KOLLASOL CDA |  |  | 0.3 | 360
BIAVIN 109 |  |  | 1 | 1200
ACIDO ACETICO |  |  | 2 | 2400
SARABID EP |  |  | 2 | 2400
Colorantes
Formula |  | % | gr.
PARDO LUMACRON SER 150% |  | 1.16 | 1750.962
RUBINA LUMACRON 2GFL CONC |  | 0.08 | 120.756
AZUL LUMACRON FBLE 150% |  | 0.8 | 1207.56
TELARES D SUR | VERDE MILITAR |  | ORDEN | 189 | 2024-09-20
Colorantes
Formula |  | % | gr.
PARDO LUMACRON SER 150% |  | 1.16 | 1750.962
RUBINA LUMACRON 2GFL CONC |  | 0.08 | 120.756
AZUL LUMACRON FBLE 150% |  | 0.8 | 1207.56

## TELARES D SUR VD MILITAR 188
PROGRAMA N°5 |  | TEMPERATURA.130 °C |  | OP.TECNOTEX
Cliente | TELARES D SUR |  |  | Fecha | 2024-09-20
Articulo | TACKER |  |  | Material | POLIESTER
Ancho | 1.62 | m. |  | Orden | 188
Kilos | 150.945 | Kg. |  | Proceso | TEÑIDO POL
Metros | 347 | m. |  | Maquina | JET 1
Color | VERDE MILITAR |  |  | Litros baño | 1200
g/m | 0.435 |  |  | RB | 7.949916
Auxiliares
KOLLASOL CDA |  |  | 0.3 | 360
BIAVIN 109 |  |  | 1 | 1200
ACIDO ACETICO |  |  | 2 | 2400
SARABID EP |  |  | 2 | 2400
Colorantes
Formula |  | % | gr.
PARDO LUMACRON SER 150% |  | 1.16 | 1750.962
RUBINA LUMACRON 2GFL CONC |  | 0.08 | 120.756
AZUL LUMACRON FBLE 150% |  | 0.8 | 1207.56
TELARES D SUR | VERDE MILITAR |  | ORDEN | 188 | 2024-09-20
Colorantes
Formula |  | % | gr.
PARDO LUMACRON SER 150% |  | 1.16 | 1750.962
RUBINA LUMACRON 2GFL CONC |  | 0.08 | 120.756
AZUL LUMACRON FBLE 150% |  | 0.8 | 1207.56

## TELARES D SUR ALLO LIMON 184
PROGRAMA N°5 |  | TEMPERATURA.130 °C |  | OP.TECNOTEX
| TELARES D SUR |  |  | Fecha | 2024-09-20
Articulo | TACKER |  |  | Material | POLIESTER
Ancho | 1.62 | m. |  | Orden | 184
Kilos | 147.465 | Kg. |  | Proceso | TEÑIDO POL
Metros | 339 | m. |  | Maquina | JET 1
Color | AMARILLO LIMON |  |  | Litros baño | 1200
g/m | 0.435 |  |  | RB | 8.137524
Auxiliares
KOLLASOL CDA |  |  | 0.3 | 360
BIAVIN 109 |  |  | 1 | 1200
ACIDO ACETICO |  |  | 2 | 2400
SARABID EP |  |  | 2 | 2400
Colorantes
Formula |  | % | gr.
AMARILLO LUMACRON SHW |  | 1 | 1474.65
TELARES D SUR | AMARILLO LIMON |  | ORDEN | 184 | 2024-09-20
Colorantes
Formula |  | % | gr.
AMARILLO LUMACRON SHW |  | 1 | 1474.65

## TELARES D SUR ALLO LIMON 183
PROGRAMA N°5 |  | TEMPERATURA.130 °C |  | OP.TECNOTEX
| TELARES D SUR |  |  | Fecha | 2024-09-20
Articulo | TACKER |  |  | Material | POLIESTER
Ancho | 1.62 | m. |  | Orden | 183
Kilos | 147.465 | Kg. |  | Proceso | TEÑIDO POL
Metros | 339 | m. |  | Maquina | JET 1
Color | AMARILLO LIMON |  |  | Litros baño | 1200
g/m | 0.435 |  |  | RB | 8.137524
Auxiliares
KOLLASOL CDA |  |  | 0.3 | 360
BIAVIN 109 |  |  | 1 | 1200
ACIDO ACETICO |  |  | 2 | 2400
SARABID EP |  |  | 2 | 2400
Colorantes
Formula |  | % | gr.
AMARILLO LUMACRON SHW |  | 1 | 1474.65
TELARES D SUR | AMARILLO LIMON |  | ORDEN | 183 | 2024-09-20
Colorantes
Formula |  | % | gr.
AMARILLO LUMACRON SHW |  | 1 | 1474.65

## TELARES D SUR ALLO LIMON 182
PROGRAMA N°5 |  | TEMPERATURA.130 °C |  | OP.TECNOTEX
| TELARES D SUR |  |  | Fecha | 2024-09-20
Articulo | TACKER |  |  | Material | POLIESTER
Ancho | 1.62 | m. |  | Orden | 182
Kilos | 147.465 | Kg. |  | Proceso | TEÑIDO POL
Metros | 339 | m. |  | Maquina | JET 1
Color | AMARILLO LIMON |  |  | Litros baño | 1200
g/m | 0.435 |  |  | RB | 8.137524
Auxiliares
KOLLASOL CDA |  |  | 0.3 | 360
BIAVIN 109 |  |  | 1 | 1200
ACIDO ACETICO |  |  | 2 | 2400
SARABID EP |  |  | 2 | 2400
Colorantes
Formula |  | % | gr.
AMARILLO LUMACRON SHW |  | 1 | 1474.65
TELARES D SUR | AMARILLO LIMON |  | ORDEN | 182 | 2024-09-20
Colorantes
Formula |  | % | gr.
AMARILLO LUMACRON SHW |  | 1 | 1474.65

## TELARES D SUR MARINO 173
PROGRAMA N°5 |  | TEMPERATURA.130 °C |  | OP.TECNOTEX
Cliente | TELARES D SUR |  |  | Fecha | 2024-09-20
Articulo | TACKER |  |  | Material | POLIESTER
Ancho | 1.6 | m. |  | Orden | 173
Kilos | 141.81 | Kg. |  | Proceso | TEÑIDO POL
Metros | 326 | m. |  | Maquina | JET 1
Color | MARINO S/MTRA |  |  | Litros baño | 1200
g/m | 0.435 |  |  | RB | 8.462027
Remito
Auxiliares
KOLLASOL CDA |  |  | 0.3 | 360
BIAVIN 109 |  |  | 1 | 1200
ACIDO ACETICO |  |  | 2 | 2400
SARABID EP |  |  | 2 | 2400
Colorantes
Formula |  | % | gr.
PARDO LUMACRON SER 150% |  | 0.26 | 368.706
RUBINA LUMACRON 2GFL CONC |  | 0.075 | 106.3575
AZUL MARINO DIANIX CC |  | 1.6 | 2268.96
TELARES D SUR | MARINO S/MTRA |  | ORDEN | 173 | 2024-09-20
Colorantes
Formula |  | % | gr.
PARDO LUMACRON SER 150% |  | 0.26 | 368.706
RUBINA LUMACRON 2GFL CONC |  | 0.075 | 106.3575
AZUL MARINO DIANIX CC |  | 1.6 | 2268.96

## TELARES D SUR MARINO 172
PROGRAMA N°5 |  | TEMPERATURA.130 °C |  | OP.TECNOTEX
Cliente | TELARES D SUR |  |  | Fecha | 2024-09-20
Articulo | TACKER |  |  | Material | POLIESTER
Ancho | 1.6 | m. |  | Orden | 172
Kilos | 141.81 | Kg. |  | Proceso | TEÑIDO POL
Metros | 326 | m. |  | Maquina | JET 1
Color | MARINO S/MTRA |  |  | Litros baño | 1200
g/m | 0.435 |  |  | RB | 8.462027
Auxiliares
KOLLASOL CDA |  |  | 0.3 | 360
BIAVIN 109 |  |  | 1 | 1200
ACIDO ACETICO |  |  | 2 | 2400
SARABID EP |  |  | 2 | 2400
Colorantes
Formula |  | % | gr.
PARDO LUMACRON SER 150% |  | 0.26 | 368.706
RUBINA LUMACRON 2GFL CONC |  | 0.075 | 106.3575
AZUL MARINO DIANIX CC |  | 1.6 | 2268.96
TELARES D SUR | MARINO S/MTRA |  | ORDEN | 172 | 2024-09-20
Colorantes
Formula |  | % | gr.
PARDO LUMACRON SER 150% |  | 0.26 | 368.706
RUBINA LUMACRON 2GFL CONC |  | 0.075 | 106.3575
AZUL MARINO DIANIX CC |  | 1.6 | 2268.96

## TELARES D SUR MARINO 171
PROGRAMA N°5 |  | TEMPERATURA.130 °C |  | OP.TECNOTEX
Cliente | TELARES D SUR |  |  | Fecha | 2024-09-20
Articulo | TACKER |  |  | Material | POLIESTER
Ancho | 1.6 | m. |  | Orden | 171
Kilos | 141.81 | Kg. |  | Proceso | TEÑIDO POL
Metros | 326 | m. |  | Maquina | JET 1
Color | MARINO S/MTRA |  |  | Litros baño | 1200
g/m | 0.435 |  |  | RB | 8.462027
Auxiliares
KOLLASOL CDA |  |  | 0.3 | 360
BIAVIN 109 |  |  | 1 | 1200
ACIDO ACETICO |  |  | 2 | 2400
SARABID EP |  |  | 2 | 2400
Colorantes
Formula |  | % | gr.
PARDO LUMACRON SER 150% |  | 0.26 | 368.706
RUBINA LUMACRON 2GFL CONC |  | 0.075 | 106.3575
AZUL MARINO DIANIX CC |  | 1.6 | 2268.96
TELARES D SUR | MARINO S/MTRA |  | ORDEN | 171 | 2024-09-20
Colorantes
Formula |  | % | gr.
PARDO LUMACRON SER 150% |  | 0.26 | 368.706
RUBINA LUMACRON 2GFL CONC |  | 0.075 | 106.3575
AZUL MARINO DIANIX CC |  | 1.6 | 2268.96

## TELARES D SUR VD MILITAR 161
PROGRAMA N°5 |  | TEMPERATURA.130 °C |  | OP.TECNOTEX
Cliente | TELARES D SUR |  |  | Fecha | 2024-09-20
Articulo | TACKER |  |  | Material | POLIESTER
Ancho | 1.62 | m. |  | Orden | 161
Kilos | 146.16 | Kg. |  | Proceso | TEÑIDO POL
Metros | 336 | m. |  | Maquina | JET 1
Color | VERDE MILITAR |  |  | Litros baño | 1200
g/m | 0.435 |  |  | RB | 8.210181
Auxiliares
KOLLASOL CDA |  |  | 0.3 | 360
BIAVIN 109 |  |  | 1 | 1200
ACIDO ACETICO |  |  | 2 | 2400
SARABID EP |  |  | 2 | 2400
Colorantes
Formula |  | % | gr.
PARDO LUMACRON SER 150% |  | 1.16 | 1695.456
RUBINA LUMACRON 2GFL CONC |  | 0.08 | 116.928
AZUL LUMACRON FBLE 150% |  | 0.8 | 1169.28
TELARES D SUR | VERDE MILITAR |  | ORDEN | 161 | 2024-09-20
Colorantes
Formula |  | % | gr.
PARDO LUMACRON SER 150% |  | 1.16 | 1695.456
RUBINA LUMACRON 2GFL CONC |  | 0.08 | 116.928
AZUL LUMACRON FBLE 150% |  | 0.8 | 1169.28

## TELARES D SUR VD MILITAR 160
PROGRAMA N°2 |  | TEMPERATURA.130 °C |  | OP.TECNOTEX
Cliente | TELARES D SUR |  |  | Fecha | 2024-09-20
Articulo | TACKER |  |  | Material | POLIESTER
Ancho | 1.62 | m. |  | Orden | 160
Kilos | 146.16 | Kg. |  | Proceso | TEÑIDO POL
Metros | 336 | m. |  | Maquina | JET 1
Color | VERDE MILITAR |  |  | Litros baño | 1200
g/m | 0.435 |  |  | RB | 8.210181
Auxiliares
KOLLASOL CDA |  |  | 0.3 | 360
BIAVIN 109 |  |  | 1 | 1200
ACIDO ACETICO |  |  | 2 | 2400
SARABID EP |  |  | 2 | 2400
Colorantes
Formula |  | % | gr.
PARDO LUMACRON SER 150% |  | 1.16 | 1695.456
RUBINA LUMACRON 2GFL CONC |  | 0.08 | 116.928
AZUL LUMACRON FBLE 150% |  | 0.8 | 1169.28
TELARES D SUR | VERDE MILITAR |  | ORDEN | 160 | 2024-09-20
Colorantes
Formula |  | % | gr.
PARDO LUMACRON SER 150% |  | 1.16 | 1695.456
RUBINA LUMACRON 2GFL CONC |  | 0.08 | 116.928
AZUL LUMACRON FBLE 150% |  | 0.8 | 1169.28

## TELARES D SUR VD MILITAR 159
PROGRAMA N°2 |  | TEMPERATURA.130 °C |  | OP.TECNOTEX
Cliente | TELARES D SUR |  |  | Fecha | 2024-09-20
Articulo | TACKER |  |  | Material | POLIESTER
Ancho | 1.62 | m. |  | Orden | 159
Kilos | 146.16 | Kg. |  | Proceso | TEÑIDO POL
Metros | 336 | m. |  | Maquina | JET 1
Color | VERDE MILITAR |  |  | Litros baño | 1200
g/m | 0.435 |  |  | RB | 8.210181
Auxiliares
KOLLASOL CDA |  |  | 0.3 | 360
BIAVIN 109 |  |  | 1 | 1200
ACIDO ACETICO |  |  | 2 | 2400
SARABID EP |  |  | 2 | 2400
Colorantes
Formula |  | % | gr.
PARDO LUMACRON SER 150% |  | 1.16 | 1695.456
RUBINA LUMACRON 2GFL CONC |  | 0.08 | 116.928
AZUL LUMACRON FBLE 150% |  | 0.8 | 1169.28
TELARES D SUR | VERDE MILITAR |  | ORDEN | 159 | 2024-09-20
Colorantes
Formula |  | % | gr.
PARDO LUMACRON SER 150% |  | 1.16 | 1695.456
RUBINA LUMACRON 2GFL CONC |  | 0.08 | 116.928
AZUL LUMACRON FBLE 150% |  | 0.8 | 1169.28

## TELARES D SUR VD MILITAR 157
PROGRAMA N°2 |  | TEMPERATURA.130 °C |  | OP.TECNOTEX
Cliente | TELARES D SUR |  |  | Fecha | 2024-09-20
Articulo | TACKER |  |  | Material | POLIESTER
Ancho | 1.62 | m. |  | Orden | 157
Kilos | 144.42 | Kg. |  | Proceso | TEÑIDO POL
Metros | 332 | m. |  | Maquina | JET 1
Color | VERDE MILITAR |  |  | Litros baño | 1200
g/m | 0.435 |  |  | RB | 8.309098
Auxiliares
KOLLASOL CDA |  |  | 0.3 | 360
BIAVIN 109 |  |  | 1 | 1200
ACIDO ACETICO |  |  | 2 | 2400
SARABID EP |  |  | 2 | 2400
Colorantes
Formula |  | % | gr.
PARDO LUMACRON SER 150% |  | 1.16 | 1675.272
RUBINA LUMACRON 2GFL CONC |  | 0.08 | 115.536
AZUL LUMACRON FBLE 150% |  | 0.8 | 1155.36
TELARES D SUR | VERDE MILITAR |  | ORDEN | 157 | 2024-09-20
Colorantes
Formula |  | % | gr.
PARDO LUMACRON SER 150% |  | 1.16 | 1675.272
RUBINA LUMACRON 2GFL CONC |  | 0.08 | 115.536
AZUL LUMACRON FBLE 150% |  | 0.8 | 1155.36

## TELARES D SUR VDE MILITAR 156
PROGRAMA N°2 |  | TEMPERATURA.130 °C |  | OP.TECNOTEX
Cliente | TELARES D SUR |  |  | Fecha | 2024-09-20
Articulo | TACKER |  |  | Material | POLIESTER
Ancho | 1.62 | m. |  | Orden | 156
Kilos | 144.42 | Kg. |  | Proceso | TEÑIDO POL
Metros | 332 | m. |  | Maquina | JET 1
Color | VERDE MILITAR |  |  | Litros baño | 1200
g/m | 0.435 |  |  | RB | 8.309098
Auxiliares
KOLLASOL CDA |  |  | 0.3 | 360
BIAVIN 109 |  |  | 1 | 1200
ACIDO ACETICO |  |  | 2 | 2400
SARABID EP |  |  | 2 | 2400
Colorantes
Formula |  | % | gr.
PARDO LUMACRON SER 150% |  | 1.16 | 1675.272
RUBINA LUMACRON 2GFL CONC |  | 0.08 | 115.536
AZUL LUMACRON FBLE 150% |  | 0.8 | 1155.36
TELARES D SUR | VERDE MILITAR |  | ORDEN | 156 | 2024-09-20
Colorantes
Formula |  | % | gr.
PARDO LUMACRON SER 150% |  | 1.16 | 1675.272
RUBINA LUMACRON 2GFL CONC |  | 0.08 | 115.536
AZUL LUMACRON FBLE 150% |  | 0.8 | 1155.36

## TELARES D SUR MARINO S M 154
PROGRAMA N°2 |  | TEMPERATURA.130 °C |  | OP.TECNOTEX
Cliente | TELARES D SUR |  |  | Fecha | 2024-09-20
Articulo | TACKER |  |  | Material | POLIESTER
Ancho | 1.6 | m. |  | Orden | 154
Kilos | 142.245 | Kg. |  | Proceso | TEÑIDO POL
Metros | 327 | m. |  | Maquina | JET 1
Color | MARINO S/MTRA |  |  | Litros baño | 1200
g/m | 0.435 |  |  | RB | 8.436149
Auxiliares
KOLLASOL CDA |  |  | 0.3 | 360
BIAVIN 109 |  |  | 1 | 1200
ACIDO ACETICO |  |  | 2 | 2400
SARABID EP |  |  | 2 | 2400
Colorantes
Formula |  | % | gr.
PARDO LUMACRON SER 150% |  | 0.26 | 369.837
RUBINA LUMACRON 2GFL CONC |  | 0.075 | 106.68375
AZUL MARINO DIANIX CC |  | 1.6 | 2275.92
TELARES D SUR | MARINO S/MTRA |  | ORDEN | 154 | 2024-09-20
Colorantes
Formula |  | % | gr.
PARDO LUMACRON SER 150% |  | 0.26 | 369.837
RUBINA LUMACRON 2GFL CONC |  | 0.075 | 106.68375
AZUL MARINO DIANIX CC |  | 1.6 | 2275.92

## TELARES D SUR MARINO S M 153
PROGRAMA N°2 |  | TEMPERATURA.130 °C |  | OP.TECNOTEX
Cliente | TELARES D SUR |  |  | Fecha | 2024-09-20
Articulo | TACKER |  |  | Material | POLIESTER
Ancho | 1.6 | m. |  | Orden | 153
Kilos | 142.245 | Kg. |  | Proceso | TEÑIDO POL
Metros | 327 | m. |  | Maquina | JET 1
Color | MARINO S/MTRA |  |  | Litros baño | 1200
g/m | 0.435 |  |  | RB | 8.436149
Auxiliares
KOLLASOL CDA |  |  | 0.3 | 360
BIAVIN 109 |  |  | 1 | 1200
ACIDO ACETICO |  |  | 2 | 2400
SARABID EP |  |  | 2 | 2400
Colorantes
Formula |  | % | gr.
PARDO LUMACRON SER 150% |  | 0.26 | 369.837
RUBINA LUMACRON 2GFL CONC |  | 0.075 | 106.68375
AZUL MARINO DIANIX CC |  | 1.6 | 2275.92
TELARES D SUR | MARINO S/MTRA |  | ORDEN | 153 | 2024-09-20
Colorantes
Formula |  | % | gr.
PARDO LUMACRON SER 150% |  | 0.26 | 369.837
RUBINA LUMACRON 2GFL CONC |  | 0.075 | 106.68375
AZUL MARINO DIANIX CC |  | 1.6 | 2275.92

## TELARES D SUR MARINO S M 152
PROGRAMA N°2 |  | TEMPERATURA.130 °C |  | OP.TECNOTEX
Cliente | TELARES D SUR |  |  | Fecha | 2024-09-20
Articulo | TACKER |  |  | Material | POLIESTER
Ancho | 1.6 | m. |  | Orden | 152
Kilos | 142.245 | Kg. |  | Proceso | TEÑIDO POL
Metros | 327 | m. |  | Maquina | JET 1
Color | MARINO S/MTRA |  |  | Litros baño | 1200
g/m | 0.435 |  |  | RB | 8.436149
Auxiliares
KOLLASOL CDA |  |  | 0.3 | 360
BIAVIN 109 |  |  | 1 | 1200
ACIDO ACETICO |  |  | 2 | 2400
SARABID EP |  |  | 2 | 2400
Colorantes
Formula |  | % | gr.
PARDO LUMACRON SER 150% |  | 0.26 | 369.837
RUBINA LUMACRON 2GFL CONC |  | 0.075 | 106.68375
AZUL MARINO DIANIX CC |  | 1.6 | 2275.92
TELARES D SUR | MARINO S/MTRA |  | ORDEN | 152 | 2024-09-20
Colorantes
Formula |  | % | gr.
PARDO LUMACRON SER 150% |  | 0.26 | 369.837
RUBINA LUMACRON 2GFL CONC |  | 0.075 | 106.68375
AZUL MARINO DIANIX CC |  | 1.6 | 2275.92

## TELARES D SUR TRACK NEGRO 151
PROGRAMA N°3 |  | TEMPERATURA.130°C |  | OP.TECNOTEX
Cliente | TELARES D SUR |  |  | Fecha | 2024-09-20
Articulo | TACKER |  |  | Material | POLIESTER
Ancho | 1.6 | m. |  | Orden | 151
Kilos | 142.245 | Kg. |  | Proceso | TEÑIDO POL
Metros | 327 | m. |  | Maquina | JET 1
Color | NEGRO |  |  | Litros baño | 1200
g/m | 0.435 |  |  | RB | 8.436149
Remito
Auxiliares
KOLLASOL CDA |  |  | 0.3 | 360
BIAVIN 109 |  |  | 1 | 1200
ACIDO ACETICO |  |  | 2 | 2400
SARABID EP |  |  | 2 | 2400
MUESTRA
Colorantes
Formula |  | % | gr.
RUBINA LUMACRON 2GFL CONC |  | 0.1 | 142.245
NEGRO DISPERSO TQ EXSF 300% |  | 3.6 | 5120.82
TELARES D SUR |  | NEGRO | ORDEN | 151 | 2024-09-20
Formula |  | % | gr.
RUBINA LUMACRON 2GFL CONC |  | 0.1 | 142.245
NEGRO DISPERSO TQ EXSF 300% |  | 3.6 | 5120.82
CONTROL DE PESADA

## TELARES D SUR TRACK NEGRO 150
PROGRAMA N°2 |  | TEMPERATURA.130°C |  | OP.TECNOTEX
Cliente | TELARES D SUR |  |  | Fecha | 2024-09-20
Articulo | TACKER |  |  | Material | POLIESTER
Ancho | 1.6 | m. |  | Orden | 150
Kilos | 142.245 | Kg. |  | Proceso | TEÑIDO POL
Metros | 327 | m. |  | Maquina | JET 1
Color | NEGRO |  |  | Litros baño | 1200
g/m | 0.435 |  |  | RB | 8.436149
Auxiliares
KOLLASOL CDA |  |  | 0.3 | 360
BIAVIN 109 |  |  | 1 | 1200
ACIDO ACETICO |  |  | 2 | 2400
SARABID EP |  |  | 2 | 2400
Colorantes
Formula |  | % | gr.
RUBINA LUMACRON 2GFL CONC |  | 0.1 | 142.245
NEGRO DISPERSO TQ EXSF 300% |  | 3.6 | 5120.82
TELARES D SUR |  | NEGRO | ORDEN | 150 | 2024-09-20
Formula |  | % | gr.
RUBINA LUMACRON 2GFL CONC |  | 0.1 | 142.245
NEGRO DISPERSO TQ EXSF 300% |  | 3.6 | 5120.82

## TELARES D SUR TRACK NEGRO 149
PROGRAMA N°2 |  | TEMPERATURA.130°C |  | OP.TECNOTEX
Cliente | TELARES D SUR |  |  | Fecha | 2024-09-20
Articulo | TACKER |  |  | Material | POLIESTER
Ancho | 1.6 | m. |  | Orden | 149
Kilos | 142.245 | Kg. |  | Proceso | TEÑIDO POL
Metros | 327 | m. |  | Maquina | JET 1
Color | NEGRO |  |  | Litros baño | 1200
g/m | 0.435 |  |  | RB | 8.436149
Auxiliares
KOLLASOL CDA |  |  | 0.3 | 360
BIAVIN 109 |  |  | 1 | 1200
ACIDO ACETICO |  |  | 2 | 2400
SARABID EP |  |  | 2 | 2400
Colorantes
Formula |  | % | gr.
RUBINA LUMACRON 2GFL CONC |  | 0.1 | 142.245
NEGRO DISPERSO TQ EXSF 300% |  | 3.6 | 5120.82
TELARES D SUR |  | NEGRO | ORDEN | 149 | 2024-09-20
Formula |  | % | gr.
RUBINA LUMACRON 2GFL CONC |  | 0.1 | 142.245
NEGRO DISPERSO TQ EXSF 300% |  | 3.6 | 5120.82

## TELARES D SUR VDE MILITAR 155
PROGRAMA N°2 |  | TEMPERATURA.130 °C |  | OP.TECNOTEX
Cliente | TELARES D SUR |  |  | Fecha | 2024-09-20
Articulo | TACKER |  |  | Material | POLIESTER
Ancho | 1.62 | m. |  | Orden | 155
Kilos | 144.42 | Kg. |  | Proceso | TEÑIDO POL
Metros | 332 | m. |  | Maquina | JET 1
Color | VERDE MILITAR |  |  | Litros baño | 1200
g/m | 0.435 |  |  | RB | 8.309098
Auxiliares
KOLLASOL CDA |  |  | 0.3 | 360
BIAVIN 109 |  |  | 1 | 1200
ACIDO ACETICO |  |  | 2 | 2400
SARABID EP |  |  | 2 | 2400
Colorantes
Formula |  | % | gr.
PARDO LUMACRON SER 150% |  | 1.16 | 1675.272
RUBINA LUMACRON 2GFL CONC |  | 0.08 | 115.536
AZUL LUMACRON FBLE 150% |  | 0.8 | 1155.36
TELARES D SUR | VERDE MILITAR |  | ORDEN | 155 | 2024-09-20
Colorantes
Formula |  | % | gr.
PARDO LUMACRON SER 150% |  | 1.16 | 1675.272
RUBINA LUMACRON 2GFL CONC |  | 0.08 | 115.536
AZUL LUMACRON FBLE 150% |  | 0.8 | 1155.36

## TELARES D SUR TRACK NEGRO 118
PROGRAMA N°6 |  | TEMPERATURA.130°C |  | OP.TECNOTEX
Cliente | TELARES D SUR |  |  | Fecha | 2024-09-20
Articulo | TACKER |  |  | Material | POLIESTER
Ancho | 1.6 | m. |  | Orden | 118
Kilos | 149.205 | Kg. |  | Proceso | TEÑIDO POL
Metros | 343 | m. |  | Maquina | JET 1
Color | NEGRO |  |  | Litros baño | 1200
g/m | 0.435 |  |  | RB | 8.042626
Auxiliares
KOLLASOL CDA |  |  | 0.3 | 360
BIAVIN 109 |  |  | 1 | 1200
ACIDO ACETICO |  |  | 2 | 2400
SARABID EP |  |  | 2 | 2400
Colorantes
Formula |  | % | gr.
RUBINA LUMACRON 2GFL CONC |  | 0.1 | 149.205
NEGRO DISPERSO TQ SE BLS KISKO |  | 3.6 | 5371.38
TELARES D SUR |  | NEGRO | ORDEN | 118 | 2024-09-20
Formula |  | % | gr.
RUBINA LUMACRON 2GFL CONC |  | 0.1 | 149.205
NEGRO DISPERSO TQ SE BLS KISKO |  | 3.6 | 5371.38
0

## TELARES D SUR TRACK NEGRO 117
PROGRAMA N°6 |  | TEMPERATURA.130°C |  | OP.TECNOTEX
Cliente | TELARES D SUR |  |  | Fecha | 2024-09-20
Articulo | TACKER |  |  | Material | POLIESTER
Ancho | 1.6 | m. |  | Orden | 117
Kilos | 149.205 | Kg. |  | Proceso | TEÑIDO POL
Metros | 343 | m. |  | Maquina | JET 1
Color | NEGRO |  |  | Litros baño | 1200
g/m | 0.435 |  |  | RB | 8.042626
Auxiliares
KOLLASOL CDA |  |  | 0.3 | 360
BIAVIN 109 |  |  | 1 | 1200
ACIDO ACETICO |  |  | 2 | 2400
SARABID EP |  |  | 2 | 2400
Colorantes
Formula |  | % | gr.
RUBINA LUMACRON 2GFL CONC |  | 0.1 | 149.205
NEGRO DISPERSO TQ SE BLS KISKO |  | 3.6 | 5371.38
TELARES D SUR |  | NEGRO | ORDEN | 117 | 2024-09-20
Formula |  | % | gr.
RUBINA LUMACRON 2GFL CONC |  | 0.1 | 149.205
NEGRO DISPERSO TQ SE BLS KISKO |  | 3.6 | 5371.38
0

## TELARES D SUR TRACK NEGRO 116
PROGRAMA N°6 |  | TEMPERATURA.130°C |  | OP.TECNOTEX
Cliente | TELARES D SUR |  |  | Fecha | 2024-09-20
Articulo | TACKER |  |  | Material | POLIESTER
Ancho | 1.6 | m. |  | Orden | 116
Kilos | 149.205 | Kg. |  | Proceso | TEÑIDO POL
Metros | 343 | m. |  | Maquina | JET 1
Color | NEGRO |  |  | Litros baño | 1200
g/m | 0.435 |  |  | RB | 8.042626
Auxiliares
KOLLASOL CDA |  |  | 0.3 | 360
BIAVIN 109 |  |  | 1 | 1200
ACIDO ACETICO |  |  | 2 | 2400
SARABID EP |  |  | 2 | 2400
Colorantes
Formula |  | % | gr.
RUBINA LUMACRON 2GFL CONC |  | 0.1 | 149.205
NEGRO DISPERSO TQ SE BLS KISKO |  | 3.6 | 5371.38
TELARES D SUR |  | NEGRO | ORDEN | 116 | 2024-09-20
Formula |  | % | gr.
RUBINA LUMACRON 2GFL CONC |  | 0.1 | 149.205
NEGRO DISPERSO TQ SE BLS KISKO |  | 3.6 | 5371.38
0

## TELARES D SUR MARINO S M 115
PROGRAMA N°6 |  | TEMPERATURA.130 °C |  | OP.TECNOTEX
Cliente | TELARES D SUR |  |  | Fecha | 2024-09-20
Articulo | TACKER |  |  | Material | POLIESTER
Ancho | 1.5 | m. |  | Orden | 115
Kilos | 146.595 | Kg. |  | Proceso | TEÑIDO POL
Metros | 337 | m. |  | Maquina | JET 1
Color | MARINO S/MTRA |  |  | Litros baño | 1200
g/m | 0.435 |  |  | RB | 8.185818
Auxiliares
KOLLASOL CDA |  |  | 0.3 | 360
BIAVIN 109 |  |  | 1 | 1200
ACIDO ACETICO |  |  | 2 | 2400
SARABID EP |  |  | 2 | 2400
Colorantes
Formula |  | % | gr.
PARDO LUMACRON SER 150% |  | 0.26 | 381.147
RUBINA LUMACRON 2GFL CONC |  | 0.075 | 109.94625
AZUL MARINO DIANIX CC |  | 1.6 | 2345.52
TELARES D SUR | MARINO S/MTRA |  | ORDEN | 115 | 2024-09-20
Colorantes
Formula |  | % | gr.
PARDO LUMACRON SER 150% |  | 0.26 | 381.147
RUBINA LUMACRON 2GFL CONC |  | 0.075 | 109.94625
AZUL MARINO DIANIX CC |  | 1.6 | 2345.52

## TELARES D SUR MARINO S M 114
PROGRAMA N°6 |  | TEMPERATURA.130 °C |  | OP.TECNOTEX
Cliente | TELARES D SUR |  |  | Fecha | 2024-09-20
Articulo | TACKER |  |  | Material | POLIESTER
Ancho | 1.5 | m. |  | Orden | 114
Kilos | 146.595 | Kg. |  | Proceso | TEÑIDO POL
Metros | 337 | m. |  | Maquina | JET 1
Color | MARINO S/MTRA |  |  | Litros baño | 1200
g/m | 0.435 |  |  | RB | 8.185818
Auxiliares
KOLLASOL CDA |  |  | 0.3 | 360
BIAVIN 109 |  |  | 1 | 1200
ACIDO ACETICO |  |  | 2 | 2400
SARABID EP |  |  | 2 | 2400
Colorantes
Formula |  | % | gr.
PARDO LUMACRON SER 150% |  | 0.26 | 381.147
RUBINA LUMACRON 2GFL CONC |  | 0.075 | 109.94625
AZUL MARINO DIANIX CC |  | 1.6 | 2345.52
TELARES D SUR | MARINO S/MTRA |  | ORDEN | 114 | 2024-09-20
Colorantes
Formula |  | % | gr.
PARDO LUMACRON SER 150% |  | 0.26 | 381.147
RUBINA LUMACRON 2GFL CONC |  | 0.075 | 109.94625
AZUL MARINO DIANIX CC |  | 1.6 | 2345.52

## TELARES D SUR MARINO S M 113
PROGRAMA N°6 |  | TEMPERATURA.130 |  | OP.TECNOTEX
Cliente | TELARES D SUR |  |  | Fecha | 2024-09-20
Articulo | TACKER |  |  | Material | POLIESTER
Ancho | 1.5 | m. |  | Orden | 113
Kilos | 146.595 | Kg. |  | Proceso | TEÑIDO POL
Metros | 337 | m. |  | Maquina | JET 1
Color | MARINO S/MTRA |  |  | Litros baño | 1200
g/m | 0.435 |  |  | RB | 8.185818
Auxiliares
KOLLASOL CDA |  |  | 0.3 | 360
BIAVIN 109 |  |  | 1 | 1200
ACIDO ACETICO |  |  | 2 | 2400
SARABID EP |  |  | 2 | 2400
Colorantes
Formula |  | % | gr.
PARDO LUMACRON SER 150% |  | 0.26 | 381.147
RUBINA LUMACRON 2GFL CONC |  | 0.075 | 109.94625
AZUL MARINO DIANIX CC |  | 1.6 | 2345.52
TELARES D SUR | MARINO S/MTRA |  | ORDEN | 113 | 2024-09-20
Colorantes
Formula |  | % | gr.
PARDO LUMACRON SER 150% |  | 0.26 | 381.147
RUBINA LUMACRON 2GFL CONC |  | 0.075 | 109.94625
AZUL MARINO DIANIX CC |  | 1.6 | 2345.52

## TELARES D SUR NEGRO ROMBO 98
PROGRAMA N°6 |  | TEMPERATURA:130°C |  | OP.TECNOTEX
Cliente | TELARES D SUR |  |  | Fecha | 2024-09-20
Articulo | ROMBO |  |  | Material | POLIESTER
Ancho | 1.5 | m. |  | Orden | 98
Kilos | 116.696 | Kg. |  | Proceso
Metros | 503 | m. |  | Maquina | JET 1
Color | NEGRO |  |  | Litros baño | 1200
g/m | 0.232 |  |  | RB | 10.28313
Auxiliares
KOLLASOL CDA |  |  | 0.3 | 360
BIAVIN 109 |  |  | 1 | 1200
ACIDO ACETICO |  |  | 2 | 2400
SARABID EP |  |  | 2 | 2400
Colorantes
Formula |  | % | gr.
RUBINA LUMACRON 2GFL CONC |  | 0.1 | 116.696
NEGRO DIANIX CCR SURFACTAN |  | 3.6 | 4201.056
TELARES D SUR |  | NEGRO | ORDEN | 98 | 2024-09-20
Formula |  | % | gr.
RUBINA LUMACRON 2GFL CONC |  | 0.1 | 116.696
NEGRO DIANIX CCR SURFACTAN |  | 3.6 | 4201.056

## TELARES D SUR NEGRO ROMBO 97
POGRAMA N° |  | TEMPERATURA: |  | OP.TECNOTEX
Cliente | TELARES D SUR |  |  | Fecha | 2024-09-20
Articulo | ROMBO |  |  | Material | POLIESTER
Ancho | 1.5 | m. |  | Orden | 97
Kilos | 116.928 | Kg. |  | Proceso | TEÑIDO POL
Metros | 504 | m. |  | Maquina | JET 1
Color | NEGRO |  |  | Litros baño | 1200
g/m | 0.232 |  |  | RB | 10.26273
Auxiliares
KOLLASOL CDA |  |  | 0.3 | 360
BIAVIN 109 |  |  | 1 | 1200
ACIDO ACETICO |  |  | 2 | 2400
SARABID EP |  |  | 2 | 2400
Colorantes
Formula |  | % | gr.
RUBINA LUMACRON 2GFL CONC |  | 0.1 | 116.928
NEGRO DIANIC CCR SURFACTAN |  | 3.6 | 4209.408
TELARES D SUR |  | NEGRO | ORDEN | 97 | 2024-09-20
Formula |  | % | gr.
RUBINA LUMACRON 2GFL CONC |  | 0.1 | 116.928
NEGRO DIANIC CCR SURFACTAN |  | 3.6 | 4209.408
0

## TELARES D SUR NEGRO 75
Cliente | TELARES D SUR |  |  | Fecha | 2024-09-20
Articulo | TACKER |  |  | Material | POLIESTER
Ancho | 1.5 | m. |  | Orden | 59
Kilos | 102 | Kg. |  | Proceso | TEÑIDO POL
Metros | 510 | m. |  | Maquina | JET 1
Color | NEGRO |  |  | Litros baño | 1200
g/m | 0.2 |  |  | RB | 11.76471
Auxiliares
KOLLASOL CDA |  |  | 0.3 | 360
BIAVIN 109 |  |  | 1 | 1200
ACIDO ACETICO |  |  | 2 | 2400
SARABID EP |  |  | 2 | 2400
Colorantes
Formula |  | % | gr.
RUBINA LUMACRON 2GFL CONC |  | 0.1 | 102
NEGRO DISPERSO TQ SE BLS KISKO |  | 3.6 | 3672
TELARES D SUR |  | NEGRO | ORDEN | 59 | 2024-09-20
Formula |  | % | gr.
RUBINA LUMACRON 2GFL CONC |  | 0.1 | 102
NEGRO DISPERSO TQ SE BLS KISKO |  | 3.6 | 3672
0

## TELARES D SUR ROJO 57
Cliente | TELARES D SUR |  |  | Fecha | 2024-09-20
Articulo | TACKER |  |  | Material | POLIESTER
Ancho | 1.5 | m. |  | Orden | 57
Kilos | 123.48 | Kg. |  | Proceso | TEÑIDO POL
Metros | 315 | m. |  | Maquina | JET 1
Color | ROJO |  |  | Litros baño | 1200
g/m | 0.392 |  |  | RB | 9.718173
Auxiliares
KOLLASOL CDA |  |  | 0.3 | 360
BIAVIN 109 |  |  | 1 | 1200
ACIDO ACETICO |  |  | 2 | 2400
SARABID EP |  |  | 2 | 2400
Colorantes
Formula |  | % | gr.
PARDO LUMACRON SER 150% |  | 0.24 | 296.352
RUBINA LUMACRON 2GFL CONC |  | 0.415 | 512.442
ROJO SYNOLON KISKO SE BLS |  | 2.82 | 3482.136
TELARES D SUR |  | ROJO | ORDEN | 57 | 2024-09-20
Formula |  | % | gr.
PARDO LUMACRON SER 150% |  | 0.24 | 296.352
RUBINA LUMACRON 2GFL CONC |  | 0.415 | 512.442
ROJO SYNOLON KISKO SE BLS |  | 2.82 | 3482.136

## TELARES D SUR ROJO 59
Cliente | TELARES D SUR |  |  | Fecha | 2024-09-20
Articulo | TACKER |  |  | Material | POLIESTER
Ancho | 1.5 | m. |  | Orden | 59
Kilos | 123.48 | Kg. |  | Proceso | TEÑIDO POL
Metros | 315 | m. |  | Maquina | JET 1
Color | ROJO |  |  | Litros baño | 1200
g/m | 0.392 |  |  | RB | 9.718173
Auxiliares
KOLLASOL CDA |  |  | 0.3 | 360
BIAVIN 109 |  |  | 1 | 1200
ACIDO ACETICO |  |  | 2 | 2400
SARABID EP |  |  | 2 | 2400
Colorantes
Formula |  | % | gr.
PARDO LUMACRON SER 150% |  | 0.24 | 296.352
RUBINA LUMACRON 2GFL CONC |  | 0.415 | 512.442
ROJO SYNOLON KISKO SE BLS |  | 2.82 | 3482.136
TELARES D SUR |  | ROJO | ORDEN | 59 | 2024-09-20
Formula |  | % | gr.
PARDO LUMACRON SER 150% |  | 0.24 | 296.352
RUBINA LUMACRON 2GFL CONC |  | 0.415 | 512.442
ROJO SYNOLON KISKO SE BLS |  | 2.82 | 3482.136

## TELARES D SUR ROJO POL 58
Cliente | TELARES D SUR |  |  | Fecha | 2024-09-20
Articulo | TACKER |  |  | Material | POLIESTER
Ancho | 1.5 | m. |  | Orden | 58
Kilos | 123.48 | Kg. |  | Proceso | TEÑIDO POL
Metros | 315 | m. |  | Maquina | JET 1
Color | ROJO |  |  | Litros baño | 1200
g/m | 0.392 |  |  | RB | 9.718173
Auxiliares
KOLLASOL CDA |  |  | 0.3 | 360
BIAVIN 109 |  |  | 1 | 1200
ACIDO ACETICO |  |  | 2 | 2400
SARABID EP |  |  | 2 | 2400
Colorantes
Formula |  | % | gr.
PARDO LUMACRON SER 150% |  | 0.24 | 296.352
RUBINA LUMACRON 2GFL CONC |  | 0.415 | 512.442
ROJO SYNOLON KISKO SE BLS |  | 2.82 | 3482.136
TELARES D SUR |  | ROJO | ORDEN | 58 | 2024-09-20
Formula |  | % | gr.
PARDO LUMACRON SER 150% |  | 0.24 | 296.352
RUBINA LUMACRON 2GFL CONC |  | 0.415 | 512.442
ROJO SYNOLON KISKO SE BLS |  | 2.82 | 3482.136